## Liste_graisses
x | x | x | x |  | x | x | x | x | x | x | x | x | x | x | x | x | x | x |  |  |  | x | x | [5 empty] | x | x | [5 empty] | x | x | x | x |  | x | x |  |  |  | Tableau 22IN 06 pour Wuxi
|  |  | 2e tri | [23 empty] | Comportements X = compatible / O = non compatible | [8 empty] | 1er tri
Numéro d'article JESA | Genre | Code JESA | Nom d'article | Ancien nom / infos | Fournisseur | Prix CHF | Unité | En stock Oui / Non | Couleur | Compatible alimentaire USDA H1 / H2 / Non | Epaississant | Huile de base | Additifs HT, EP, Graphite, MoS2, PTFE | NLGI DIN 51818 | Temp. utilisation [°C] Min | Temp. utilisation [°C] Max | Temp. Limite supérieure en continu Tlim sup [°C] | Facteur de rotation n*dm [min-1 x mm] | Densité 20°C [g/cm³] (DIN 51 757) | Point de goutte [°C] (DIN/ISO 2176) | Protection anti-rouille (DIN 51 802) 0:meilleur 5:mauvais | Viscosité huile de base 40°C [mm² /s] (DIN 51 562 P01) | Viscosité huile de base 100°C [mm² /s] (DIN 51 562 P01) | Pénétration travaillée 25°C [mm² /10] (DIN/ISO 2137 0.1mm) | Test durée FAG FE9 [h] (DIN 51 821) | 4 billes soudure [N] (DIN 51 350) | Joints NBR | Joints EPDM / FPM | Haute charges | Humidité / eau | faible dégazage | Niveau de dégazage: pression de vapeur à 100°C [mbar] | Biodégradabilité CEC-L-33-A-93 21 jours, [%] | Résistance l'eau (DIN 51807 T1/T2) | Désignation selon (DIN 51502) | graisse intéressante pour JESA | Utilisé actuellement par | Niveau de prix | Applications générales | Graisse déjà utilisée chez JESA pour application automobile | Domaine application JESA | Remarques | Alternative CREDIMEX AG | Alternative 100% No. Art. et nom BLASER SWISSLUBE AG | Alternative expérimenter No. Art. et nom BLASER SWISSLUBE AG | Type | New Code | Old code | Designation | Supplier | Display for JWX in 22IN06
1904 | Graisse | GL001 | Alvania EP (LF) 2 ( 74-77) | Remplacé par Gadus S2 V220 2 | Shell (Maagtechnic) | 10.14 | kg | Oui | Brun | Non | LiK | Min | Haute pression (EP) | 2 | -20 | 120 | 70 |  | 0.9 | > 180 |  | 189 | 15.6 | 265 - 295 |  | VKA: 315Kg |  |  | X | [5 empty] | DIN 51502: KP2K-20 | Oui | JCH/JWX | Bas | - Galets acier - Galets surmoulés plastique | Non | - Galet de porte - Industrie des machines | EP + Bonne graisse pour galet PL, la viscosité a été modifié en 2006: de 160 à 189 mm2/s à 40°C) | Molykote Multilub | BLASOLUBE Graisse EP au lithium / Art. 472 BLASOLUBE Graisse universelle EP / Art. 492 |  | Grease | GL001 |  | Alvania EP (LF) 2 ( 74-77) | Shell (Maagtechnic) | No
1989 | Graisse | GL001 | Gadus S2 V220 2 | Alvania EP (LF) 2 avec qq différences | Shell (Maagtechnic) |  |  | Oui | Brun | Non | LiK | Min | Haute pression (EP) | 2 | -20 | 120 | 70 |  | 0.9 | > 180 |  | 220 | 19 | 265 - 295 |  | VKA: 315Kg |  |  | X | [5 empty] | DIN 51502: KP2K-20 | Oui | JCH/JWX | Bas | - Galets acier - Galets surmoulés plastique | Non | - Galet de porte - Industrie des machines | EP + Bonne graisse pour galet PL | Molykote Multilub | BLASOLUBE Graisse EP au lithium / Art. 472 BLASOLUBE Graisse universelle EP / Art. 492 |  | Grease | GL001 | L005 | Gadus S2 V220 2 | Shell (Maagtechnic) | Yes
1954 | Graisse | GL002 | Gadus S2 V100 2 | Alvania RL 2 | Shell (Maagtechnic) | 7.00 / kg 7.60 / kg 7.00 / kg 9.50 / kg 7.00 / kg | 1 Fût de 180 kg 1 Bidon de 50 kg 4 Bidons de 50 kg 1 Bidon de 20 kg 8 Bidons de 20 kg | Oui | Brun | Non | Li | Min |  | 2 | -30 | 130 | 70 |  | 0.9 | 190 |  | 100 | 10.2 | 265 - 295 | [10 empty] | DIN 51825: KP2K-30 | Oui | JCH/JWX | Bas | Galets surmoulés plastique | Non | - Galet de porte - Acenceur - Chaîne de transport - Meuble | Protection contre usure et corrosion |  |  |  | Grease | GL002 |  | Gadus S2 V100 2 | Shell (Maagtechnic) | Yes
| Graisse | GL003 | Alvania RLQ 2 ( 74-99 ) | Ancien nom: Alvania RS - Remplacé par Gadus S2V100Q2-article: 1903 | Shell (Maagtechnic) | 13.11 | kg | Oui | Ambre | Non | Li | Min |  | 2 | -25 | 120 | 70 | 900 000 | 0.93 | 185 |  | 75 | 8.3 | 265 - 295 | [10 empty] | DIN 51825: KP2K-20 | Oui | JCH/JWX | Bas | Galets surmoulés plastique | Oui | Galet de porte | Bonne graisse pour galet PL. Marche silencieuse | Molykote G-0100 | BLASOLUBE Graisse EP au lithium / Art. 472 BLASOLUBE Graisse universelle EP / Art. 492 |  | Grease | GL003 |  | Alvania RLQ 2 ( 74-99 ) | Shell (Maagtechnic)
| Graisse | GL004 | Multemp SRL |  | Kyodo Yushi |  | Kg | Non | Légèrement brun, beurre | Non | Li | Polyol ester + diester |  | 2 / 3 | -50 | 150 | 70 |  | 0.97 | 190 |  | 26 | 5.1 | 250 | [10 empty] | KPE 2 N-50 | Oui | JWX | Bas | Roulements à billes normés | Oui | - Textile - Industrie des machines - Power tools | Bas couple de friction à basse température |  |  |  | Grease | GL004 | L002 | Multemp SRL | Kyodo Yushi | Yes
1921 | Graisse | GL005 | Renolit GA3 |  | Fuchs Europe Schmierstoffe Gmb (Motorex AG) | 9.33 | kg | Oui | châtain clair | Non | SpLi | Min |  | 3 | -30 | 140 | 70 |  | 0.89 | > 190 | 0 - 1 | 108 |  | 220 - 250 | [9 empty] | 0 - 90 | K 3 N-10 | Oui | JCH | Bas | Galets acier | Non | - Industrie des machines - Galets de portes | Graisse universelle pour galets chez INA |  |  | BLASOLUBE Graisse lithium / Art. 463 | Grease | GL005 |  | Renolit GA3 | Fuchs Europe Schmierstoffe Gmb (Motorex AG) | Yes
1948 | Graisse | GL006 | Renolit SI 511 M |  | Fuchs Europe Schmierstoffe Gmb (Motorex AG) | 192 | kg | Oui |  | Non | Ph | Si |  | 2 | -30 | 220 | 115 |  |  | 300 |  | 80 | 18 | 265 - 295 | [10 empty] | KSI 2 K-30 | Oui | JCH | Elevé | Galets acier | Non | Cheminée | Bon rapport qualité/prix pour haute température, expérience dans applications plutôt statique, recommandé pour contact métal/métal et métal/plastique |  |  | Rocol Foodlube Hi-Temp 2 / Art. 697 | Grease | GL006 |  | Renolit SI 511 M | Fuchs Europe Schmierstoffe Gmb (Motorex AG) | Yes
1917 | Graisse | GL007 | Retinax LX 2 (74-19) | Remplacé par Gadus S4 V150KP 2 | Shell (Maagtechnic) | 12.89 | kg | Oui | Jaune - Brun | Non | LiK |  | Haute pression (EP) | 2 | -20 | 150 | 70 |  | 0.9 | 260 |  | 160 | 15.5 | 265 - 295 |  | ASTM D2596 min: 250 kgf |  |  | X | [6 empty] | Oui | JCH | Bas | - Galets surmoulés plastique - Galets acier | Non | - Galet de porte - Industrie des machines |  | Molykote G-0100 | BLASOLUBE Graisse EP au lithium / Art. 472 BLASOLUBE Graisse universelle EP / Art. 492 |  | Grease | GL007 |  | Retinax LX 2 (74-19) | Shell (Maagtechnic)
1943 | Graisse | GL008 | Barrierta L 55/2 |  | Klüber Lubrication AG |  |  | Non | Blanc | H1 | K | Huile polyéther perfluorée | PTFE | 2 | -40 | 260 | 180 | 300 000 | 1.96 | Non-mesurable |  | 390 440 | 35 45 | 265 - 295 |  | > 8 000 |  |  | X | X |  |  |  |  | DIN 51825: KFK2U-40 | Oui | JCH/JWX | Elevé | Roulements à billes normés | Oui | Industrie automobile | Les roulements doivent être parfaitement propres lors du graissage, graisse sans dégazage |  |  |  | Grease | GL008 | L011 | Barrierta L 55/2 | Klüber Lubrication AG | Yes
1943 | Graisse | GL008 | Barrierta L55/2 |  | INA Walzlager Schäffler | 497.94 | kg | Oui | [27 empty] | Oui |  |  |  | Oui | [5 empty] | Grease | GL008 |  | Barrierta L55/2 | INA Walzlager Schäffler
1981 | Graisse | GL009 | Isoflex Topas L152 |  | Klüber Lubrication AG | 120 CHF / kg 199 CHF / kg | 1 Bidon de 25 kg 1 boîte de 1kg | Non | Beige | Non | Li | PAO | Haute pression (EP) | 2 | -60 | 160 | 85 | 600 000 | 0.88 | > 185 | <1 | 100 | 14.5 | 265 - 295 |  | > 3000 |  |  | X | O | [5 empty] | Oui | JWX | Elevé | - Roulements à billes normés - Galets acier | Oui |  | Grande plage de température et haute viscosité + EP. |  |  |  | Grease | GL009 |  | Isoflex Topas L152 | Klüber Lubrication AG | Yes
1913 | Graisse | GL010 | Isoflex Topas NB 52 |  | Klüber Lubrication AG | 111.6 / kg | fût de 50 kg bidon 4x3 kg | Oui | Beige | Non | BaK | PAO | Haute pression (EP) | 2 | -50 | 150 | 70 | 1 000 000 | 0.96 | > 240 | 0 | 30 | 5.5 | 265 - 295 |  | > 3000 |  |  | X | X | [5 empty] | Oui | JCH/JWX | Elevé | - Roulements à billes normés - Galets acier - Galets surmoulés plastique | Oui | - Vélo - Chaîne de transport - Industrie des machines | Bonne graisse pour galets en général + roulement avec longue durée de vie. Bonnes expériences avec Nadella. Ne convient pas aux roulements à aiguilles, la baryum freine les aiguilles. | Molykote G-2001 |  | Rocol Sapphire Premier (jusque 500'000 n.dm) | Grease | GL010 |  | Isoflex Topas NB 52 | Klüber Lubrication AG | Yes
1942 | Graisse | GL011 | Klüberplex BEM 34-132 |  | Klüber Lubrication AG | 87.25 | kg | Oui | Marron clair | Non | NCA | Min / PAO | Haute pression (EP) | 2 | -35 | 140 | 70 | 400 000 | 0.9 | > 220 | <1 | 130 | 15.5 | 265 - 295 | > 500 / 140 |  |  |  | X | X | [5 empty] | Oui | JCH/JWX | Elevé | Galets acier | Oui | Industrie des machines | Bonne résistance aux faux brinelling et à l'usure. Pour les hautes charges, la valeure de soudure 4 points n'est pas connu mais selon Klueber similaire à BEM-41-132. Bonne expérience avec BWC | Molykote G-0102 | BLASOLUBE Graisse universelle EP / Art. 492 |  | Grease | GL011 |  | Klüberplex BEM 34-132 | Klüber Lubrication AG | Yes
1957 | Graisse | GL012 | Molykote BR 2 Plus |  | Credimex AG | 23 CHF / kg 90 CHF / kg | 5 Kg 1 Kg | Oui | Noir | Non | Li + solides | Min | Haute pression (EP) | 2 | -30 | 130 | 70 | 450 000 | 0.89 | >=175 | 0 | 114 |  | 265 - 195 | 40 |  |  |  | X | X | [5 empty] | Oui | JCH | Bas | - Galets acier - Roulement à billes normé | Non | Vélo, guidon | Pour mouvement lent et vibration. Lubrifiants solides, Inhibiteur de corrosion |  |  |  | Grease | GL012 |  | Molykote BR 2 Plus | Credimex AG
1975 | Huile | GL013 | AeroShell Fluid 12 |  | Shell (Maagtechnic) | [30 empty] | Oui | JCH/JWX |  | - Roulements à billes normés - Galets acier - Galets surmoulés plastique | Oui | - Textile - Industrie des machines | Huile avec très bas couple de friction, mauvaise au bruit |  |  |  | Oil | GL013 | L001 | AeroShell Fluid 12 | Shell (Maagtechnic) | Yes
1924 | Graisse | GL014 | Asonic GLY 32 |  | Klüber Lubrication AG | 290.85 | kg | Oui | Beige - Jaune clair | Non | Li | SE |  | 2 | -50 | 140 | 70 | 1 000 000 | 0.94 | > 190 | 1 | 25 | 5 | 250 - 280 | >100 | > 2400 |  |  |  | O |  |  |  | 1 - 90 |  | Oui | JCH |  | Divers | Oui |  |  | Molykote BG20 |  |  | Grease | GL014 |  | Asonic GLY 32 | Klüber Lubrication AG
| Graisse | GL015 | Asonic HQ 72-102 |  | Klüber Lubrication AG |  |  | Non | Beige | Non | Ph | Huile ester |  |  | -40 | 180 | 115 | 700 000 | 0.97 | > 240 | max. 1 | 100 | 12 | 250 - 280 | [5 empty] | O |  |  |  | 0 - 90 |  | Oui | JCH/JWX |  | Roulements à billes normés | Oui |  | HV, Haute pureté, fonctionnement silencieux, bonne résistance l'eau |  |  |  | Grease | GL015 |  | Asonic HQ 72-102 | Klüber Lubrication AG
| Graisse | GL016 | Barrierta KL 092 |  | Klüber Lubrication AG |  |  | Non |  | Non |  | Huile polyéther perfluorée | PTFE | 2 | -65 | 220 | 115 | 300 000 | 1.94 | Non-mesurable |  | 90 | 25 | 265 - 295 | [5 empty] | X | [5 empty] | Oui | JWX |  | Roulements à billes normés | Oui | Industrie automobile |  |  |  |  | Grease | GL016 |  | Barrierta KL 092 | Klüber Lubrication AG
1918 | Graisse | GL017 | Barrierta L 55/3 |  | Klüber Lubrication AG | 548 | kg | Oui | Blanc | H1 | K | Huile polyéther perfluorée | PTFE | 3 | -30 | 260 | 180 | 300 000 | 1.96 | Non-mesurable |  | 390 440 | 35 45 | 220 - 250 |  | > 8 000 |  |  | X | X | [5 empty] | Oui | JCH |  | Roulements à billes normés | Non | Machine imprimerie + fab. Papier | Les roulements doivent être parfaitement propres lors du graissage, graisse sans dégazage | Molykote HP-870 |  | BLASOLUBE Graisse haute température / Art. 304 | Grease | GL017 |  | Barrierta L 55/3 | Klüber Lubrication AG
| Graisse | GL018 | BLASOLUBE Graisse spéc. pour engrenage / Art. 161 |  | Blaser Swisslube AG | 7.72 / kg 5.90 / kg 3.94 / kg | 10 kg 50 kg 180 kg | Non | Jaune brunâtre | [9 empty] | 0.888 |  |  | 150 | 14.7 | [12 empty] | Oui | JCH |  | Divers | Non | [5 empty] | Grease | GL018 |  | BLASOLUBE Graisse spéc. pour engrenage / Art. 161 | Blaser Swisslube AG
1952 | Graisse | GL019 | BLASOLUBE Graisse universelle EP Art. 492 |  | Blaser Swisslube AG | 7.23 / Pc 14.04 / Pc 12.06 / kg 9.37 / kg 8.41 / kg | 400 g cart. Blasotop 900 g cart. Blasotop 14 kg 50 kg 180 kg | Non | Beige | Non |  | Min | Haute pression (EP) | 2 | -20 | 120 | 70 | 325 |  | 185 | 0 | 150 | [12 empty] | KP 2 G-20 | Oui | JCH |  | Divers | Non |  | Graisse de base, peu chère et attention: peu d'expérience avec Merz-Meyer |  |  |  | Grease | GL019 |  | BLASOLUBE Graisse universelle EP Art. 492 | Blaser Swisslube AG
1932 | Graisse | GL020 | Isoflex LDS 18 Special A |  | Klüber Lubrication AG | 127.7 | kg | Oui | Jaune | Non | Li | SE |  | 2 | -50 | 120 | 70 | 1 000 000 | 0.88 | > 190 | 0 - 0 | 15 | 3.5 | 265 - 295 |  | > 2400 |  |  |  | O | [5 empty] | Oui | JCH/JWX |  | Roulements à billes normés | Oui | - Industrie des machines - Textile - Power tools | Marche silencieuse, Haute vitesse et basse température. Avantage de la Super LDS 18 par rapport la graisse Isoflex LDS 18 Spécial A: meilleure pour le bruit, idéale pour roulement miniature, moins chère. Remarque: la Spécial A est meilleures pour la durée de vie. A comparer à la Isoflex NBU 12: LDS 18 moins bonne durée de vie, mais meilleur en friction | Molykote BG20 |  | Rocol Sapphire Hi-speed 2 | Grease | GL020 |  | Isoflex LDS 18 Special A | Klüber Lubrication AG | Yes
1938 | Graisse | GL021 | Isoflex NBU15 |  | Klüber Lubrication AG | 105.15 | kg | Oui | Beige | Non | BaK | Min / SE | ­ | 2 | -40 | 130 | 70 | 1 000 000 | 0.99 | > 220 | 0/1 | 21 | 4.7 | 265 - 295 |  | > 3000 |  |  |  | X | [5 empty] | Oui | JCH/JWX |  | Divers | Non | Machine imprimerie + fab. Papier | HV, LD, Très adapté pour haute vitesse, et humidité. Bonne tenu. Meilleure durée de vie que les LDS 18. Moins bonne pour la friction que les LDS 18. Ne convient pas aux roulements à aiguilles, la baryum freine les aiguilles. Selon test SNFA, graisse ayant la meilleure durée de vie dans les broches | Molykote G-2001 |  | Rocol Sapphire Hi-speed 2 | Grease | GL021 |  | Isoflex NBU15 | Klüber Lubrication AG
1910 | Graisse | GL022 | Isoflex NCA 15 |  | Klüber Lubrication AG | 156.5 | kg | Oui | Beige | Non | NCA | Min / SE | ­ | 2 | -50 | 120 | 70 | 1 300 000 | 0.94 | > 180 |  | 23 | 4.7 | 265 - 295 |  | > 3400 |  |  |  | X |  |  |  | 0 / 1 - 90 | DIN 51825: KTAE2K | Oui | JCH |  | Divers | Non |  |  | Molykote G-2001 |  | Rocol Sapphire Hi-speed 2 | Grease | GL022 |  | Isoflex NCA 15 | Klüber Lubrication AG
| Graisse | GL023 | Isoflex PDL 300 A |  | Klüber Lubrication AG |  |  | Non | Jaune clair | Non | Li | SE |  | 2 | -70 | 110 |  | 1000000 | 0.94 | > 180 |  | 9 | 2.6 | 280 - 320 | [5 empty] | X | [5 empty] | Oui | JCH |  | Divers | Oui |  | Très basse température, utilisé pour BWC |  |  |  | Grease | GL023 |  | Isoflex PDL 300 A | Klüber Lubrication AG
1950 | Huile | GL024 | Isoflex Super LDS 18 25 S |  | Klüber Lubrication AG | 258 | kg | Oui | Jaune | Non |  | Min / SE |  | 2 | -50 | 120 | 70 | 1 200 000 | 0.75 | > 190 |  | 15 | 3.7 | 265 - 295 | [11 empty] | Oui | JCH |  | Divers | Non |  | Graisse LDS 18 A avec solvant, très bon couple de friction, une pélicule de graisse reste dans le roulement, n'est pas aisé à utiliser, laisser sécher après application |  |  |  | Oil | GL024 |  | Isoflex Super LDS 18 25 S | Klüber Lubrication AG
1915 | Graisse | GL025 | Isoflex Topas L30 |  | Klüber Lubrication AG | 98 | kg | Oui | [27 empty] | Oui | JCH |  | Divers | Non |  |  | Molykote G-2001 |  |  | Grease | GL025 |  | Isoflex Topas L30 | Klüber Lubrication AG
1973 | Graisse | GL026 | Isoflex Topas L32 |  | Klüber Lubrication AG |  |  | Non | Beige | Non | Li | PAO |  | 2 | -60 | 130 | 70 | 1 000 000 | 0.86 | > 185 | 0 - 1 | 18 | 4 | 265 - 295 | [5 empty] | O |  |  |  | 1 - 90 |  | Oui | JCH/JWX |  | Roulements à billes normés | Oui | Industrie automobile | Très bas couple de friction à basse température selon expérience Saia |  |  |  | Grease | GL026 |  | Isoflex Topas L32 | Klüber Lubrication AG | Yes
| Graisse | GL027 | Isoflex Topas L32 N |  | Klüber Lubrication AG |  |  | Non | Beige | Non | Li | PAO |  | 2 | -60 | 130 | 70 | 1 000 000 | 0.86 | > 185 | 0 - 1 | 18 | 4 | 265 - 295 | [5 empty] | O |  |  |  | 1 - 90 |  | Oui | JCH |  | Divers | Oui | [5 empty] | Grease | GL027 |  | Isoflex Topas L32 N | Klüber Lubrication AG
1946 | Graisse | GL028 | Isoflex Topas NB 152 |  | Klüber Lubrication AG | 139.55 | kg | Oui |  | Non | BaK | PAO | Haute pression (EP) | 2 | -40 | 150 | 70 |  | 0.88 |  |  | 100 | 14.5 | 265 - 295 |  | > 3000 |  |  | X | X | [5 empty] | Oui | JCH |  | Divers | Oui |  |  | Molykote G-2001 |  |  | Grease | GL028 |  | Isoflex Topas NB 152 | Klüber Lubrication AG
1976 | Graisse | GL029 | Isoflex Topas NB 5051 |  | Klüber Lubrication AG |  |  | Non | Beige clair | Non | BaK | PAO | Haute pression (EP) | 1 | -60 | 150 | 70 |  | 0.91 | > 170 |  | 30 | 5.9 | 285 - 415 |  |  |  |  | X | X | [5 empty] | Oui | JCH |  | Galets acier | Non | Industrie des machines | Pas couple de friction pour galets, raison: basse viscosité dynamique |  |  |  | Grease | GL029 |  | Isoflex Topas NB 5051 | Klüber Lubrication AG
| Graisse | GL030 | Isoflex Topas NCA 5051 |  | Klüber Lubrication AG |  |  | Non | Beige | Non | NCA | PAO | Haute pression (EP) | 1 | -50 | 140 | 70 |  | 0.8 | > 180 |  | 30 | 6 | 285 - 415 |  |  |  |  | X | X | [5 empty] | Oui | JCH |  | Divers | Non | [5 empty] | Grease | GL030 |  | Isoflex Topas NCA 5051 | Klüber Lubrication AG
1970 | Graisse | GL031 | Isoflex Topas NCA 52 |  | Klüber Lubrication AG | 130 CHF / kg 233 CHF / kg | 1 Bidon de 25 kg 1 boîte de 1kg | Non | Beige | Non | NCA | PAO | Haute pression (EP) | 2 | -50 | 150 | 70 | 1 000 000 | 0.89 | > 220 |  | 31 | 5.9 | 265 - 295 |  | > 3400 |  |  | X | X | [5 empty] | Oui | JCH |  | - Roulements à billes normés - Galets acier | Oui | Vélo | Proche de la graisse NB 52, mais avec du calcium au lieu du Baryum,. Mois collante que le Baryum (NB52). |  |  |  | Grease | GL031 |  | Isoflex Topas NCA 52 | Klüber Lubrication AG
| Graisse | GL032 | Klüberplex BE 31-102 |  | Klüber Lubrication AG |  |  | Non | Beige - Marron | H2 | NCA | Min | Haute pression (EP) | 2 | -20 | 120 | 70 | 500 000 | 0.96 | > 190 | 2 / 1 | 100 | 12 | 265 - 295 | 160 / 120 |  |  |  | X | X | [5 empty] | Oui | JCH |  | Divers | Non | [5 empty] | Grease | GL032 |  | Klüberplex BE 31-102 | Klüber Lubrication AG
| Graisse | GL033 | Klüberplex BE 31-222 |  | Klüber Lubrication AG |  |  | Non | Beige - Marron | H2 | NCA | Min | Haute pression (EP) | 2 | -15 | 140 | 70 | 400 000 | 0.96 | > 190 | 0 / 1 | 220 | 19 | 265 - 295 | 120 / 140 |  |  |  | X | X | [5 empty] | Oui | JCH |  | Divers | Non | [5 empty] | Grease | GL033 |  | Klüberplex BE 31-222 | Klüber Lubrication AG
| Graisse | GL034 | Klüberplex BE 31-502 |  | Klüber Lubrication AG |  |  | Non | Beige - Marron | H2 | NCA | Min | Haute pression (EP) | 2 / 3 | -10 | 140 | 70 | 50 000 | 0.96 | > 190 | 0 / 1 | 500 | 31 | 245 - 275 | 220 / 140 |  |  |  | X | X | [5 empty] | Oui | JCH |  | Divers | Non | [5 empty] | Grease | GL034 |  | Klüberplex BE 31-502 | Klüber Lubrication AG
| Graisse | GL035 | Klüberplex BEM 41-132 |  | Klüber Lubrication AG | 25 CHF / kg | Bidon de 25 kg | Non | Jaune | Non | SpLi | Min / PAO | Haute pression (EP) | 2 | -30 | 150 | 70 | 600 000 | 0.9 | > 220 | 1 | 120 | 14 | 265 - 295 | 340 / 480 | > 3000 |  |  | X | X | [5 empty] | Oui | JCH |  | Galets acier | Non | Industrie des machines | Bonne alternative meilleure marché de la Klüberplex BEM 34-132, PIN |  |  |  | Grease | GL035 |  | Klüberplex BEM 41-132 | Klüber Lubrication AG
| Graisse | GL036 | Klüberplex BEM 41-141 |  | Klüber Lubrication AG |  |  | Non | Jaune | Non | LiK | Huile minérale |  | 1 | -40 | 150 | 70 |  | 0.88 | > 250 | <1 | 130 | 14 | 310 - 340 | [5 empty] | X | [5 empty] | Oui | JCH |  | Divers | Non | [5 empty] | Grease | GL036 |  | Klüberplex BEM 41-141 | Klüber Lubrication AG
| Graisse | GL037 | Klüberquiet BQ 42-32 |  | Klüber Lubrication AG |  |  | Non | Beige - Jaune clair | Non | Li | Huile ester |  | 2 / 3 | -50 | 150 | 70 | 1 000 000 | 0.98 | > 180 |  | 25 | 5 | 245 - 275 | [5 empty] | O | [5 empty] | Oui | JCH |  | Roulements à billes normés hautes vitesses | oui | [5 empty] | Grease | GL037 |  | Klüberquiet BQ 42-32 | Klüber Lubrication AG
1934 | Graisse | GL038 | Klüberquiet BQ 72-72 | Asonic GHY 72 | Klüber Lubrication AG | 160 | kg | Oui | Beige | Non | Ph | SE |  | 2 | -45 | 180 | 115 | 1 000 000 | 0.96 | > 220 | 0 / 1 | 70 | 9 | 250 - 280 | [5 empty] | O | [5 empty] | Oui | JCH/JWX |  | Roulements à billes normés | Oui | Industrie des machines | La compatibilité entre la Klüberquiet BQ 72-72 et l'Asonic GHY 72 n'est pas de 100%. Donc sur les anciens produits on garde l'Asonic GHY 72. A terme l'Asonic devrait disparaître selon Klüber. Haute vitesse + haute température | Molykote G-6000 |  |  | Grease | GL038 |  | Klüberquiet BQ 72-72 | Klüber Lubrication AG | Yes
| Graisse | GL039 | Klüberspeed BF 42-12 |  | Klüber Lubrication AG |  |  | Non | Beige | Non | Li | PAO / SE |  | 2 | -50 | 120 | 70 | 1 600 000 | 0.9 | > 220 | 1 | 24 | 5 | 265 - 295 | [5 empty] | O |  |  |  | 1 - 90 |  | Oui | JCH |  | Divers | Non | [5 empty] | Grease | GL039 |  | Klüberspeed BF 42-12 | Klüber Lubrication AG
| Graisse |  | Klüberspeed BF 72-23 |  | Klüber Lubrication AG |  |  | Non | Beige | Non |  | PAO / SE |  |  | -50 | 120 | 70 | >2 100 000 | 0.93 |  | <=1 | 22 | 5 | 250 | [5 empty] | O |  |  |  | 1 - 90 |  |  |  |  | Roulements à billes normés hautes vitesses | Non |  | Alternative économique à la Topas NB 52 conseillé par Klueber (Racine) |  |  |  | Grease | 0 |  | Klüberspeed BF 72-23 | Klüber Lubrication AG
| Graisse | GL040 | Klüberspeed BF 72-22 |  | Klüber Lubrication AG |  |  | Non | Beige | Non | Ph | PAO / SE |  | 2 | -50 | 120 | 70 | >2 000 000 | 0.92 | > 220 | 1 | 22 | 5 | 250 - 280 | [5 empty] | O |  |  |  | 1 - 90 |  | Oui | JCH |  | Roulements à billes normés hautes vitesses | Non | [5 empty] | Grease | GL040 |  | Klüberspeed BF 72-22 | Klüber Lubrication AG
| Graisse | GL041 | Klübersynth BEM 34-32 |  | Klüber Lubrication AG |  |  | Non | Beige | Non | NCA | PAO |  | 2 | -40 | 130 | 70 | >1 000 000 | 0.89 | > 220 | max. 1 | 30 | 5.6 | 265 - 295 | [5 empty] | X |  |  |  | max. 1 - 90 |  | Oui | JCH |  | Divers | Non | [5 empty] | Grease | GL041 |  | Klübersynth BEM 34-32 | Klüber Lubrication AG
| Graisse | GL042 | Klübersynth BEM 44-92 |  | Klüber Lubrication AG |  |  | Non | Marron clair | Non | Li | Huile ester, minerale synth. Hydrocarbures |  |  | -35 | 140 | 70 | 500 000 |  | > 180 | <1 | 93 | 12 | 265 - 295 | > 100 |  |  |  |  | X | [5 empty] | Oui | JCH |  | Divers | Non | [5 empty] | Grease | GL042 |  | Klübersynth BEM 44-92 | Klüber Lubrication AG
1964 | Graisse | GL043 | Klübersynth HB 72-52 |  | Klüber Lubrication AG | 230 | Kg | Oui | Blanchâtre - Rose | Non |  | Huile ester / polyurée |  |  | -35 | 180 | 115 | 1 000 000 | 1.05 | > 250 |  | 53 | 9 | 280 - 310 | [5 empty] | X | [5 empty] | Oui | JCH |  | Roulements à billes normés | Non |  | Longue durée de vie, bonne résistance au délavage, conseillé pour Automobile et roulement haute vitesse |  |  |  | Grease | GL043 |  | Klübersynth HB 72-52 | Klüber Lubrication AG
1968 | Graisse | GL044 | Klübersynth UH1 14-151 |  | Klüber Lubrication AG | 83.65 | Kg | Oui | Beige | H1 | AIK | PAO |  | 1 | -45 | 120 | 70 | 500 000 | 0.92 | > 250 |  | 150 | 22 | 310 - 340 |  | > 2500 |  |  |  | X | [5 empty] | Oui | JCH |  | Galets acier | Non | Industrie des machines Alimentaire | graisse sans EP, bonne expérience avec BWC |  |  |  | Grease | GL044 |  | Klübersynth UH1 14-151 | Klüber Lubrication AG | Yes
1920 | Graisse | GL045 | Microlube GL 261 |  | Klüber Lubrication AG | 29.5 | kg | Oui | Marron - Jaunâtre | Non | SpLi | Min | Microlube | 1 | -30 | 140 | 70 | 350 000 | 0.89 | > 220 | 1 | 260 | 18.5 | 310 - 340 | [5 empty] | X |  |  |  | 1 - 90 |  | Oui | JCH/JWX |  | Galets surmoulés plastique | Non | - Meuble - Acenseur | Pour faible vitesse avec vibration | Molykote Longterm W2 |  | Rocol Sapphire 1 | Grease | GL045 |  | Microlube GL 261 | Klüber Lubrication AG
1953 | Graisse | GL046 | Multemp SRH |  | Kyodo Yushi | 35 € / kg | Kg | Oui | Légèrement brun, beurre | Non | Li | Polyol Ester |  | 3 | -40 | 150 | 70 |  |  | > 200 |  | 76.9 |  | 250 | [11 empty] | Oui | JWX |  | Roulements à billes normés |  | Industrie des machines |  |  |  |  | Grease | GL046 |  | Multemp SRH | Kyodo Yushi
1936 | Graisse | GL047 | Petamo GHY 133N |  | Klüber Lubrication AG | 67.5 | kg | Oui | Beige | Non | Ph | Min / SE |  | 2 | -30 | 160 | 85 | 500 000 | 0.88 | > 250 | 1 | 150 | 18 | 265 - 295 | > 100 |  |  |  |  | X | [5 empty] | Oui | JCH/JWX |  | Roulements à billes normés | Non | - Machine imprimerie + fab. Papier - Industrie des machines | Longueur durée de vie + haute température. Graisse standard pour Roulement Bobst fourni par INA | Molykote G-0100 |  | BLASOLUBE Graisse universelle / Art. 301 BLASOLUBE Graisse universelle / Art. 303 | Grease | GL047 |  | Petamo GHY 133N | Klüber Lubrication AG
1902 | Graisse | GL048 | Staburags NBU 12/300 KP |  | Klüber Lubrication AG | 71.3 | kg | Oui | Marron clair | Non | BaK | Min | Haute pression (EP) | 1 / 2 | -20 | 150 | 70 | 500 000 | 0.97 | > 220 |  | 225 | 19 | 285 - 315 |  |  |  |  | X | X |  |  |  |  | DIN 51825: KP2N-20 | Oui | JCH/JWX |  | Divers | Oui |  | HT, Avec additifs EP, FC (C/P<8) Pouvoir anticorrosif renforcé | Molykote G-0102 |  | Rocol Sapphire Aqua 2 | Grease | GL048 | L015 | Staburags NBU 12/300 KP | Klüber Lubrication AG | Yes
1929 | Graisse | GL049 | Staburags NBU 8 EP, fûts 25 Kg |  | Klüber Lubrication AG | 67.05 | kg | Oui | Marron clair | H2 | BaK | Min | Haute pression (EP) | 2 | -30 | 120 | 70 | 500 000 | 0.99 | > 220 |  | 95 | 12 | 265 - 295 |  |  |  |  | X | X | [5 empty] | Oui | JCH |  | Divers | Non |  | LD, FC, anti-usure, Utilisation optimale en-dessus de 150°C | Molykote G-0101 |  | Rocol Sapphire Premier | Grease | GL049 |  | Staburags NBU 8 EP, fûts 25 Kg | Klüber Lubrication AG
1901 | Graisse | GL050 | Staburags NBU 4 |  | Klüber Lubrication AG | 73.25 | kg | Oui | Beige | Non | BaK | Min |  | 2 / 3 | -30 | 150 | 70 | 500 000 | 0.96 | > 220 |  | 45 | 7 | 245 - 275 | [5 empty] | X | [5 empty] | Oui | JCH |  | Galets surmoulés plastique | Non | Galet de porte | HV, humidité, chimie | Molykote G-0102 |  | Rocol Sapphire Premier | Grease | GL050 |  | Staburags NBU 4 | Klüber Lubrication AG
1931 | Graisse | GL051 | Isoflex Super LDS 18 |  | Klüber Lubrication AG | 141.3 | kg | Oui | Jaune | Non | Li | Min / SE | ­ | 2 | -50 | 120 | 70 | 1 000 000 | 0.9 | > 185 |  | 15 | 4 | 265 - 295 | [5 empty] | O |  |  |  |  | DIN 51825: KTAE2K |  | JCH/JWX |  |  | Oui |  | Marche silencieuse, Haute vitesse et basse température. Avantage de la Super LDS 18 par rapport la graisse Isoflex LDS 18 Spécial A: meilleure pour le bruit, idéale pour roulement miniature, moins chère. Remarque: la Spécial A est meilleures pour la durée de vie. A comparer à la Isoflex NBU 12: LDS 18 moins bonne durée de vie, mais meilleur en friction | Molykote G-2001 |  | Rocol Sapphire Hi-speed 2 | Grease | GL051 |  | Isoflex Super LDS 18 | Klüber Lubrication AG
1944 | Graisse | GL052 | Klübersynth UH1 14-222 |  | Klüber Lubrication AG | 68.80 / kg 90.00 / kg | 1 Bidon de 25 kg 1 boîte de 1kg | Oui | Beige | H1 | AIK | PAO | Divers | 2 | -25 | 120 | 70 | 400 000 | 0.92 | > 220 |  | 260 | 29 | 265 - 295 | [5 empty] | X | [9 empty] | Non |  |  | Molykote G-4500 |  | Foodgrease SPH 2 / Art. 728 | Grease | GL052 |  | Klübersynth UH1 14-222 | Klüber Lubrication AG
1949 | Graisse | GL053 | Molykote PG 75 |  | Credimex AG | 46 | kg | Non | Beige | Non |  |  |  | 2 | -40 | 130 | 70 |  | 0.86 | > 190 |  | 32 |  | 270 - 300 |  | 1 300 | [9 empty] | Oui |  |  |  | Oui |  |  |  |  | Rocol Foodlube Universal Grease 2 / Art. 692 | Grease | GL053 |  | Molykote PG 75 | Credimex AG
1917 | Graisse | GL054 | Gadus S4 V150KP 2 | remplace la Retinax LX2 | Shell (Maagtechnic) | 7.87 CHF/Kg | Bidon de 50 kg | Oui | Brun | Non | LiK | Min (PAO) | Haute pression (EP) | 2 | -50 | 150 | 70 |  | 0.9 | 245 |  | 150 | 14 | 265 - 295 | [21 empty] | Grease | GL054 |  | Gadus S4 V150KP 2 | Shell (Maagtechnic) | Yes
| Graisse | GL055 | Gadus S3 V220C 2 |  | Shell (Maagtechnic) |  |  |  | Rouge | Non | LiK | Min (PAO) | Haute pression (EP) | 2 | -25 | 150 | 70 |  | 0.9 | 240 |  | 220 | 19 | 265 - 295 |  | ASTM D2596 min: 315 kgf | [19 empty] | Grease | GL055 |  | Gadus S3 V220C 2 | Shell (Maagtechnic)
1984 | Graisse | GL056 | Klübersynth UH1 64-62 |  | Klüber Lubrication AG |  |  | Non | Beige | H1 | Gel | PAO |  | 2 | -40 | 140 | 70 | 500 000 | 0.92 | > 250 |  | 65 | 10 | 265 - 295 |  | > 2000 |  |  |  | X | [9 empty] | Non | [5 empty] | Grease | GL056 |  | Klübersynth UH1 64-62 | Klüber Lubrication AG
| Graisse | GL057 | ULTRATHERM 2000 |  | LUBCON | 2685 Chf/kg |  | Non | Blanche | Non | ? | PFPE | ­ | 2 | -60 | 280 |  | 300 000 | 1.9 |  |  | 158 | 48 | [6 empty] | x | X | 3.7x10-9 |  |  |  | oui |  | Elevé | Vide poussé, vitesse faible | Non |  | Pression de vapeur extrêmement faible |  |  |  | Grease | GL057 |  | ULTRATHERM 2000 | LUBCON
| Graisse | GL058 | Kluberalfa HX 83-302 |  | Klüber Lubrication AG |  |  | Non | Blanc | Non | K | SYNTH | PTFE | 2 | -60 | 250 | 115 | 300 000 | 1.94 | Non-mesurable |  | 300 | 80 | [6 empty] | X | X | 1x10-6 | [7 empty] | Non | [5 empty] | Grease | GL058 |  | Kluberalfa HX 83-302 | Klüber Lubrication AG
| Graisse | GL059 | Klüberalfa YVI 93-152 |  | Klüber Lubrication AG |  |  | Non | Blanc | Non |  | Huile polyéther perfluorique | PTFE | 2 | -60 | 200 | 115 |  | 1.9 | Non-mesurable |  | 150 | 40 | 265 - 295 | [5 empty] | X | X | [8 empty] | Non | [5 empty] | Grease | GL059 |  | Klüberalfa YVI 93-152 | Klüber Lubrication AG
1986 | Graisse | GL060 | Klübersynth BHP 72-102 |  | Klüber Lubrication AG | 277 | 5 bidons de 20 Kg | Non | Blanc | Non | Ph | SE / PFPE |  | 2 | -40 | 200 | 160 | 1 000 000 | 1.3 | > 240 |  | 130 | 20 | 240 - 270 | [5 empty] | X |  |  |  |  | KPFK 2 S-40 |  |  |  | Roulements à billes normés |  |  | Bonne alternative meilleure marché que la Barrieta L55-2, pas besoin d'avoir un nettoyage ultra sec avant application, graisse avec huile de base Ester et polyéther perfluorée |  |  |  | Grease | GL060 |  | Klübersynth BHP 72-102 | Klüber Lubrication AG
| Graisse | GL061 | Ronex MP |  | Esso (Suisse) |  |  | Non | Verte |  | LiK |  |  | 2 | -20 | 140 | 70 |  |  | 280 | 0 - 0 | 150 |  | 280 |  | 150 | [13 empty] | Non | [5 empty] | Grease | GL061 |  | Ronex MP | Esso (Suisse)
1969 | Graisse | GL062 | Optitemp LG2 |  | Castrol |  |  | Non | légèrement coloré | Non | Li | PAO | Haute pression (EP) | 2 | -50 | 120 | 70 |  | < 1.00 | > 220 |  | 46 |  | 265 - 295 |  |  |  |  | X | [10 empty] | Oui |  | Avec additif EP et anti-usure, compatible avec plastic et NBR |  |  |  | Grease | GL062 |  | Optitemp LG2 | Castrol
| Graisse | GL063 | TURMOGREASE SLF4001 |  | LUBCON |  |  | Non | Marron foncé | Non | Li / Ca | Min + SYNTH | Haute pression (EP) | 1 | -40 | 120 | 70 | 750 000 | 0.89 | > 170 | 0 - 0 | 400 | 29 | 310 - 340 |  |  |  |  | X | [10 empty] | Non | [5 empty] | Grease | GL063 |  | TURMOGREASE SLF4001 | LUBCON
1988 | Graisse | GL064 | Halo-Guard FG-PM | Fourni par spidertech, France | JAX | 25.68 / kg | 16 kg | Non | Blanc-beige | H1 | CaK - Sulfonate | Semi-synthétique | EP, Antiwear, Anti-bactérien (Micronox), Anti-corrosion | 2 | -10 | 180 |  |  | 1.05 | > 300 |  | 220 | 23 | 265 - 295 |  | 4900N / LWI:610N / usure: 0.38mm |  |  | x | x | [9 empty] | Non | [5 empty] | Grease | GL064 |  | Halo-Guard FG-PM | JAX
| Graisse | GL065 | Klüberquiet 74-73N |  | Klüber Lubrication AG |  |  | Non | Beige | Non | Ph | SE |  | 3 | -40 | 160 |  | 2 000 000 |  | >250 | ≤3 | 60 | 9.5 | 220 - 250 | [11 empty] | Oui |  |  | Roulement haute vitesse avec axe vertical et bague extérieure rotative |  | Galet tendeur haute vitesse, industrie textile |  |  |  |  | Grease | GL065 |  | Klüberquiet 74-73N | Klüber Lubrication AG
1903 | Graisse | GL066 | Shell Gadus S2 V100Q 2 | Alvania RLQ 2 ( 74-99 ) | Shell (Maagtechnic) | 11CHF/kg | 1 bidon de 18kg | Oui | Ambre | Non | Li | Min |  | 2 | -30 | 130 | 70 |  | 0.9 | 185 |  | 100 | 11 | 265 - 295 | [10 empty] | DIN 51502: KP2K-30 | Oui | JCH/JWX | Bas | - Galets acier - Galets surmoulés plastique - Roulements à billes normés | Non | - Galet de porte - Industrie machine | Bonne graisse pour galet PL. Marche silencieuse, Selon Shell fonctionnement possible à 135°C à 70% du temps. Graisse très similaire à Shell Gadus S2 V100 2, elle a uniquement subi un traitement d’homogénéisation plus poussé pour améliorer sa performance au bruit. | Molykote G-0100 | BLASOLUBE Graisse EP au lithium / Art. 472 BLASOLUBE Graisse universelle EP / Art. 492 |  | Grease | GL066 | L014 | Shell Gadus S2 V100Q 2 | Shell (Maagtechnic) | Yes
1987 | Graisse | GL067 | Halo-Guard FG-2 (HLG02) | Fourni par spidertech, France | JAX | 24.25 / kg | 16 kg | Non | Blanc-beige | H1 | CaK - Sulfonate | Huile blanche | EP, Antiwear, Anti-bactérien (Micronox), Anti-corrosion | 2 | -10 | 180 |  |  | 1.05 | 316 |  | 95 | 10.5 | 265 - 295 |  | 4900N / LWI:610N / usure: 0.38mm |  |  | x | x |  |  |  |  | KP2 R -10 |  |  |  |  | Non | [5 empty] | Grease | GL067 |  | Halo-Guard FG-2 (HLG02) | JAX
| Graisse | GL068 | Nye Rheolube 390-A |  | Nye Lubrificants |  |  | Non | Brun claire |  | Al | PAO |  | 2 | -50 | 125 | 70 | ? | 0.79 | 237 |  | 32 | 5.8 | 295 | [5 empty] | X | [9 empty] | Non |  | Utilisation pour éléments roulant à galets |  |  |  | Grease | GL068 |  | Nye Rheolube 390-A | Nye Lubrificants | Yes
| Graisse | GL100B | 1) Multemp SRL (GL004) 2) Isoflex LDS 18 Sp A (GL020) 3) Klüberquiet BQ 72-72 (GL038) 4) Isoflex Topas L32 (GL026) 5) Isoflex Topas NB52 (GL010) |  | Divers |  |  |  |  | Non | Complexe de litium, Baryum, Calcium | Min (PAO) |  | 2, 3 | -30 | 120 | [5 empty] | 100 - 160 | [13 empty] | Oui |  |  | Galets acier | [6 empty] | Grease | GL100B |  | 1) Multemp SRL (GL004) 2) Isoflex LDS 18 Sp A (GL020) 3) Klüberquiet BQ 72-72 (GL038) 4) Isoflex Topas L32 (GL026) 5) Isoflex Topas NB52 (GL010) | Divers
| Graisse | GL101B | 1) Renolit GA3 (GL005) 2) Alvania EP (LF) 2 (GL001) 3) Gadus S4 V150KP 2 (GL054) 4) Klüberplex BEM 34-132 (GL011) |  | Divers |  |  |  |  | Non | Lithium (autres) | Min (PAO) |  | 2, 3 | -30 | 120 | [5 empty] | 20 - 100 | [13 empty] | Oui |  |  | Galets surmoulés plastique | [6 empty] | Grease | GL101B |  | 1) Renolit GA3 (GL005) 2) Alvania EP (LF) 2 (GL001) 3) Gadus S4 V150KP 2 (GL054) 4) Klüberplex BEM 34-132 (GL011) | Divers
| Graisse | GL102B | 1) Multemp SRL (GL004) 2) Alvania RL 2 (GL002) 3) Isoglex Topas NB 52 (GL010) 4) Renolit GA3 (GL005) |  | Divers |  |  |  |  | Non | Lithium (autres) | Min (PAO) |  | 2, 3 | -40 | 140 | [5 empty] | 20 - 50 | [13 empty] | Oui |  |  | Roulements à billes normés | [6 empty] | Grease | GL102B |  | 1) Multemp SRL (GL004) 2) Alvania RL 2 (GL002) 3) Isoglex Topas NB 52 (GL010) 4) Renolit GA3 (GL005) | Divers
| Graisse | GL150 | TURMOGREASE HIGHSPEED L 252 |  | LUBCON | 79.90 / 500g 152.30 / kg 132.50 / kg 115.80 / kg | 500g 5kg 10 kg 25 kg | Non | Beige | Non | Li spécial | PAO – Ester | ­ | 2, 3 | -50 | 120 | 70 | 2 200 000 | 0.92 | > 230 | 0 - 0 | 25 | 6 | 280 | F50: > 400 | 2 200 - 2 400 | [7 empty] | 1 - 90 | [5 empty] | Non | [5 empty] | Grease | GL150 |  | TURMOGREASE HIGHSPEED L 252 | LUBCON
| Graisse | GL151 | TURMOGREASE HIGHSPEED LME 252 |  | LUBCON | CHF 639 /1kg CHF 587.5/25kg CHF 554.7/50kg |  | Non | Beige clair | Non | Li spécial | PFPE - Ester | ­ | 2 | -40 | 140 |  | 2 000 000 | 1.019 | > 230 | 0 - 0 | 30 | 7.2 | 265 - 295 | [15 empty] | Non |  | Spécial haute vitesse et haute température, faible évaporation. Utilisée pour DYSON |  |  |  | Grease | GL151 |  | TURMOGREASE HIGHSPEED LME 252 | LUBCON
| Graisse | GL152 | TURMOGREASE HIGHSPEED L 182 |  | LUBCON |  |  | Non | Beige | Non | Li spécial | PAO - Ester | ­ | 2 | -70 | 120 |  | 2 500 000 | 0.94 | > 250 | 0 - 0 | 18 | 4.5 |  | F50: > 200 | 2 200 - 2 400 | [13 empty] | Non | [5 empty] | Grease | GL152 |  | TURMOGREASE HIGHSPEED L 182 | LUBCON
| Graisse | GL153 | TURMOTEMP LM 801-50 |  | LUBCON |  |  | Non | Beige clair | Non | PTFE | PFPE | Haute pression (EP) | 1 | -60 | 220 | 115 | 800 000 | 1.83 |  | 0 - 0 | 85 | 22 | 310 - 340 |  | 4 000 - 4 200 |  |  | X | [10 empty] | Non | [5 empty] | Grease | GL153 |  | TURMOTEMP LM 801-50 | LUBCON
| Graisse | GL154 | ULTRATHERM 1000 LF |  | LUBCON |  |  | Non | Blanche | Non | PTFE | PFPE | PTFE | 1 - 2 | -70 | 240 | 115 | ? | 1.9 |  | 0 - 0 | 88 | 27 | 300 - 310 |  | 5 500 - 6 000 |  |  | x | [10 empty] | Non | [5 empty] | Grease | GL154 |  | ULTRATHERM 1000 LF | LUBCON
| Graisse | GL155 | Uniflor 8771 |  | Nye Lubrificants |  |  | Non | Blanc |  | PTFE | PFPE | PTFE | 2 | -50 | 250 | 115 |  | 1.95 | 300 |  | 35 | 192 | 269 - 285 | [15 empty] | Non | [5 empty] | Grease | GL155 |  | Uniflor 8771 | Nye Lubrificants
| Graisse | GL156 | ZAROX DXB 21 |  | IKV TRIBOLOGIE | 548.82 / kg | 20 kg | Non | Blanche |  | PTFE | PFPE |  | 1 | -75 | 130 |  |  | 1.866 |  |  | 22 | 6.37 | [16 empty] | Non | [5 empty] | Grease | GL156 |  | ZAROX DXB 21 | IKV TRIBOLOGIE
| Graisse | GL157 | Fomblin GRM 07 | Anciennement de Solvay Solexis s.Pa. | Klüber Lubrication AG |  |  | Non |  | Non |  |  |  | 1 | -70 | 180 | 180 |  | 2 |  |  | 38 | 12 | 330 | [15 empty] | Non | automobile |  |  |  |  | Grease | GL157 |  | Fomblin GRM 07 | Klüber Lubrication AG
1990 | Graisse |  | Nye Rheolube 362F |  | Nye Lubrificants |  |  | Oui | Blanc | Non | Li | PAO | ­ | 2 | -54 | 125 | 70 |  | 0.89 | 262 |  | 30 | 6 | 257 | [11 empty] | Oui |  |  |  | Non |  | Graisse compatible avec Multicor DW3 Plus |  |  |  | Grease | 0 |  | Nye Rheolube 362F | Nye Lubrificants
| Graisse |  | Aeroshell Grease 33 (74-844) |  | Shell (Maagtechnic) | 32.70 CHF / kg 33.20 CHF / kg | fût de 50 kg bidon 4x3 kg | Non | Bleu - Vert |  | LiK | SYNTH / Ester |  | 1 | -73 | 121 | 70 |  |  | > 225 |  | 14.2 | 3.4 | 297 | [15 empty] | Non |  | viscosité -40°C = 1840 mm2/s |  |  |  | Grease | 0 |  | Aeroshell Grease 33 (74-844) | Shell (Maagtechnic)
1916 | Graisse |  | Aeroshell Grease 7 (74-815) |  | Shell (Maagtechnic) | 76 | kg | Oui | Brun | [10 empty] | 165 |  |  |  | 265 - 310 | [15 empty] | Non |  |  | Molykote G-2001 |  |  | Grease | 0 |  | Aeroshell Grease 7 (74-815) | Shell (Maagtechnic)
| Graisse |  | AGUILA A-420 LXR |  | IKV TRIBOLOGIE |  |  |  | Rouge |  | Ca | Min |  | 2 | -20 | 90 | 60 | 400 000 |  | 135 |  | 100 |  | 265 - 295 | [15 empty] | Non | [5 empty] | Grease | 0 |  | AGUILA A-420 LXR | IKV TRIBOLOGIE
| Graisse |  | AGUILA N.31 |  | IKV TRIBOLOGIE |  |  |  | Brune |  | Ca | Min |  | 2 | -45 | 125 | 70 | 500 000 |  | 145 |  | 22 |  | 265 - 295 | [15 empty] | Non | [5 empty] | Grease | 0 |  | AGUILA N.31 | IKV TRIBOLOGIE
| Graisse |  | Albida EP2 |  | Shell (Maagtechnic) |  |  | Non | Brun clair |  | LiK |  |  | 2 | -25 | 150 | 70 |  |  | > 250 |  | 220 | 19 | 265 - 295 | [15 empty] | Non | [5 empty] | Grease | 0 |  | Albida EP2 | Shell (Maagtechnic)
| Graisse |  | Albida HD2 |  | Shell (Maagtechnic) | 11 CHF / kg | Fût de 20 kg | Non | Brun |  | LiK |  |  | 2 | -25 | 140 | 70 |  | 0.9 | > 250 |  | 480 | 32 | 265 - 295 | [15 empty] | Non | [5 empty] | Grease | 0 |  | Albida HD2 | Shell (Maagtechnic)
1914 | Graisse |  | Aseol Litéa 00/000 |  | Shell (Maagtechnic) | 12.4 | kg | Oui | [31 empty] | Non |  |  | Valvoline Semi Fluid Grease 00 | BLASOLUBE Graisse spéc. pour engrenage / Art. 371 |  | Grease | 0 |  | Aseol Litéa 00/000 | Shell (Maagtechnic)
1905 | Graisse |  | Aseol Litea EP2 (6-077) |  | Shell (Maagtechnic) | 6.11 | kg | Oui |  | Non | Li | Min | Haute pression (EP) | 2 | -30 | 120 | 70 |  | 0.9 | 190 |  | 100 | 9.9 | [16 empty] | Non |  |  | Molykote G-0102 | BLASOLUBE Graisse EP au lithium / Art. 472 BLASOLUBE Graisse universelle EP / Art. 492 |  | Grease | 0 |  | Aseol Litea EP2 (6-077) | Shell (Maagtechnic)
1928 | Graisse |  | Aseol Plus 150 (16.140) |  | Shell (Maagtechnic) | 6.83 | kg | Oui | [31 empty] | Non |  |  | Valvoline EPG 150 | BLASOLUBE Graisse spéc. pour engrenage / Art. 161 Huile engrenages hte pression EP 80W90 / Art. 230 |  | Grease | 0 |  | Aseol Plus 150 (16.140) | Shell (Maagtechnic)
1927 | Huile |  | Aseol Protocor 544 (0-544) (film protection anti-corrosion "avec solvant") |  | Shell (Maagtechnic) | 7.43 | kg | Oui | [31 empty] | Non |  |  | Tectyl Slushing Oil N-51 |  |  | Oil | 0 |  | Aseol Protocor 544 (0-544) (film protection anti-corrosion "avec solvant") | Shell (Maagtechnic)
1958 | Graisse |  | Aseol Protocor D (17-70) |  | Shell (Maagtechnic) | [34 empty] | Non | [5 empty] | Grease | 0 |  | Aseol Protocor D (17-70) | Shell (Maagtechnic)
| Graisse |  | Barrierta I EL |  | Klüber Lubrication AG |  |  | Non | Blanc | Non | K | Huile polyéther perfluorique | PTFE | 2 | -50 | 180 | 115 | 500 000 | 1.92 | Non-mesurable |  | 100 | 12 | 268 - 295 |  | > 4 800 |  |  | X | X | [9 empty] | Non | [5 empty] | Grease | 0 |  | Barrierta I EL | Klüber Lubrication AG
| Graisse |  | Barrierta I L |  | Klüber Lubrication AG |  |  | Non | Blanc | Non | K | Huile polyéther perfluorique | PTFE | 2 | -45 | 200 | 115 | 500 000 | 1.95 | Non-mesurable |  | 160 | 18 | 267 - 295 |  | > 4 500 |  |  | X | X | [9 empty] | Non | [5 empty] | Grease | 0 |  | Barrierta I L | Klüber Lubrication AG
| Graisse |  | Barrierta I MI |  | Klüber Lubrication AG |  |  | Non | Blanc | Non | K | Huile polyéther perfluorique | PTFE | 2 | -45 | 220 | 115 | 400 000 | 1.95 | Non-mesurable |  | 190 | 22 | 266 - 295 |  | > 5 000 |  |  | X | X | [9 empty] | Non | [5 empty] | Grease | 0 |  | Barrierta I MI | Klüber Lubrication AG
| Graisse |  | Barrierta I S |  | Klüber Lubrication AG |  |  | Non | Blanc | Non | K | Huile polyéther perfluorique | PTFE | 2 | -40 | 260 | 180 | 300 000 | 1.95 | Non-mesurable |  | 390 440 | 34 44 | 265 - 295 |  | > 5 000 |  |  | X | X | [9 empty] | Non | [5 empty] | Grease | 0 |  | Barrierta I S | Klüber Lubrication AG
| Graisse |  | Barrierta KM 192 |  | Klüber Lubrication AG |  |  | Non |  |  |  | Huile polyéther perfluorée | PTFE | 2 | -40 | 260 | 180 | 600000 | 1.9 | Non-mesurable |  | 190 | 34 | [16 empty] | Non |  | Graisse longue durée de vie à hautes températures et bonne fluidité à basse température |  |  |  | Grease | 0 |  | Barrierta KM 192 | Klüber Lubrication AG
| Graisse |  | Barrierta L 55/0 |  | Klüber Lubrication AG |  |  | Non | Blanc | H1 | K | Huile polyéther perfluorée | PTFE | 0 | -40 | 260 | 180 | 300 000 | 1.95 | Non-mesurable |  | 390 440 | 35 45 | 355 - 385 |  | > 6 000 |  |  | X | X | [9 empty] | Non | [5 empty] | Grease | 0 |  | Barrierta L 55/0 | Klüber Lubrication AG
| Graisse |  | Barrierta L 55/1 |  | Klüber Lubrication AG |  |  | Non | Blanc | H2 | K | Huile polyéther perfluorée | PTFE | 1 | -40 | 260 | 180 | 300 000 | 1.95 | Non-mesurable |  | 390 440 | 35 45 | 310 - 340 |  | > 7 000 |  |  | X | X | [9 empty] | Non | [5 empty] | Grease | 0 |  | Barrierta L 55/1 | Klüber Lubrication AG
| Graisse |  | Barrierta Serie K |  | Klüber Lubrication AG |  |  | Non | [21 empty] | X | [9 empty] | Non | [5 empty] | Grease | 0 |  | Barrierta Serie K | Klüber Lubrication AG
1930 | Graisse |  | Beacon 325, fûts 25 Kg |  | Esso (Suisse) | 0 | kg | Oui |  |  | Synt | Li |  | 2 | -55 | 120 | 70 | 600 000 | 0.94 | > 180 |  | 11.8 | 3.3 | [11 empty] | DIN 51825: KE2K-60 |  | JCH/JWX |  |  | Oui |  | HT, aviation | Molykote G-2001 |  | Rocol Sapphire Lo-Temp 2 BLASOLUBE Graisse basse température / Art. 300 | Grease | 0 |  | Beacon 325, fûts 25 Kg | Esso (Suisse)
| Graisse |  | BECHEM UWS LFB SUPER 1 DW 9001719 |  | Bechem | 23.5 | Bidon de 25 kg | Non | beige | Non | Li / Ca | SYNTH | Haute pression (EP) | 1 | -30 | 120 | 70 | 400 000 |  | ≥ 160 | 0 und 1 | env. 120 | env. 14 | 310 - 340 | A/1500/6000-120 | 1 800 |  |  | X |  |  |  |  | 1 - 90 | KPFE 1 K-30 |  |  |  |  | Non | [5 empty] | Grease | 0 |  | BECHEM UWS LFB SUPER 1 DW 9001719 | Bechem
| Graisse |  | BECHEM-RHUS FA 67-220 9004311 |  | Bechem | 15.2 | Bidon de 25 kg | Non | hellbraun | Non | Li / Ca | Min | Haute pression (EP) | 2 | -30 | 130 | 70 |  | ca. 0,91 | ≥ 170 | 0 und 0 | env. 220 | env. 19 | 265 - 295 | A/1500/6000-140 | 2 000 |  |  | X |  |  |  |  | 0 - 90 | KP 2 K -30 |  |  |  |  | Non | [5 empty] | Grease | 0 |  | BECHEM-RHUS FA 67-220 9004311 | Bechem
| Graisse |  | BERULUB FG-H 2 SL 2901709 |  | Bechem | 46 | Bidon de 25 kg | Non | perlweiß | H1 | CaK | SYNTH |  | 2 | -40 | 160 | 85 |  | ca. 1,05 b. 25°C | ≥ 240 | 0 und 0 | env. 50 |  | 265 - 295 |  | 4 000 | [7 empty] | 0 - 90 | [5 empty] | Non | [5 empty] | Grease | 0 |  | BERULUB FG-H 2 SL 2901709 | Bechem
| Graisse |  | BERULUB FH 28 9013599 |  | Bechem | 52 | Bidon de 25 kg | Non | creme | Non | Ph | PAO |  | 2 | -40 | 160 | 85 |  | ca. 0,92 | ≥ 240 |  | env. 400 | env. 40 | 265 - 295 | A/1500/6000-160 | [8 empty] | 1 - 90 | [5 empty] | Non | [5 empty] | Grease | 0 |  | BERULUB FH 28 9013599 | Bechem
| Graisse |  | BERULUB FR-43 |  | Bechem | [13 empty] | 0.9 | [20 empty] | Oui | [5 empty] | Grease | 0 |  | BERULUB FR-43 | Bechem
| Graisse |  | BERULUB KRYTOX EP2 9012709 |  | Bechem | 47 | Bidon de 25 kg | Non | hellrot | Non | Li | SE | Haute pression (EP) | 2 | -50 | 120 | 70 | 1 000 000 | ca. 0,92 | ≥ 180 | 0 und 0 | env. 15 | env. 4 | 265 - 295 | A/1500/6000-120 | 1 800 |  |  | X |  |  |  |  | 1 - 90 | KPE 2 K -50 |  |  |  |  | Non | [5 empty] | Grease | 0 |  | BERULUB KRYTOX EP2 9012709 | Bechem
| Graisse |  | BERUPLEX CS 2 EP 6001491 |  | Bechem | 13.8 | Bidon de 25 kg | Non | braun | Non | CaK | Min |  | 2 | -25 | 140 | 70 |  | ca. 0,937 | ≥ 240 | 0 und 1 | env. 150 |  | 265 - 295 | A/1500/3000-140 | 3 000 | [7 empty] | 0 - 90 | KP2 N -20 |  |  |  |  | Non | [5 empty] | Grease | 0 |  | BERUPLEX CS 2 EP 6001491 | Bechem
| Graisse |  | BERUTEMP 500 T2 9016709 |  | Bechem | 590 | Bidon de 25 kg | Non | weiß | H1 | PTFE | PFPE, FSST | PTFE | 2 | -20 | 260 | 180 |  | ca: 1,815 | n.m. | 0 und 1 | env. 510 | env. 45 | 265 - 295 | A/1500/3000-230 | 3 600 | [13 empty] | Non | [5 empty] | Grease | 0 |  | BERUTEMP 500 T2 9016709 | Bechem
| Graisse |  | BERUTOX FB 22 9012699 |  | Bechem | 57 | Bidon de 25 kg | Non | weiß | Non | BaK | Polyalphaolefin |  | 2 | -40 | 180 | 115 |  | ca. 0,924 | ≥ 230 |  | env. 50 | env. 8 | 265 - 295 | - | [8 empty] | 1 - 90 | [5 empty] | Non | [5 empty] | Grease | 0 |  | BERUTOX FB 22 9012699 | Bechem
| Graisse |  | BERUTOX FH 28 EPK/II 9013739 |  | Bechem | 54 | Bidon de 25 kg | Non | hellgrün | Non | Ph | PAO | Haute pression (EP) | 2 | -30 | 180 | 115 | 400 000 | ca. 0,92 | ≥ 240 | 0 und 0 | env. 400 | env. 40 | 265 - 295 | A/1500/6000-180 | 1 800 |  |  | X |  |  |  |  | 1 - 90 | KPHC 2 R -30 |  |  |  |  | Non | [5 empty] | Grease | 0 |  | BERUTOX FH 28 EPK/II 9013739 | Bechem
| Graisse |  | BERUTOX FH 28 KN 9013629 |  | Bechem | 54 | Bidon de 25 kg | Non | beige | Non | Ph | PAO | Haute pression (EP) | 0.5 | -30 | 180 | 115 | 400 000 | ca. 0,92 | ≥ 240 | 0 und 0 | env. 400 | env. 40 | 285 - 315 | A/1500/6000-160 | 1 800 |  |  | X |  |  |  |  | 1 - 90 | KPHC 1R -30 |  |  |  |  | Non | [5 empty] | Grease | 0 |  | BERUTOX FH 28 KN 9013629 | Bechem
| Graisse |  | BERUTOX M 21 EPK 9007281 |  | Bechem | 37 | Bidon de 25 kg | Non | hellbraun | Non | Ph | Min | Haute pression (EP) | 0.5 | -10 | 160 | 85 |  | ca. 0,91 | ≥ 230 | 0 und 0 | env. 490 | env. 32 | 290 - 320 | A/1500/6000-160 |  |  |  | X |  |  |  |  | 1 - 90 | [5 empty] | Non | [5 empty] | Grease | 0 |  | BERUTOX M 21 EPK 9007281 | Bechem
| Graisse |  | BERUTOX M 21 KN 9007601 |  | Bechem | 43 | Bidon de 25 kg | Non | gelbbraun | Non | org. Polymer | Min |  | 0.5 | -10 | 180 | 115 | 400 000 | ca. 0,96 | ≥ 240 | 0 und 0 | env. 490 | env. 32 | 290 - 310 | A/1500/6000-160 | [8 empty] | 1 - 90 | [5 empty] | Non | [5 empty] | Grease | 0 |  | BERUTOX M 21 KN 9007601 | Bechem
| Graisse |  | BERUTOX VPT 64 BN 3 9013529 |  | Bechem | 530 | Bidon de 25 kg | Non | cremeweiß | Non | org. Polymer | SYNTH | PTFE | 3 | -20 | 280 | 180 |  | ca. 2000 |  |  | env. 330 | env. 30 | 220 - 250 | - | [9 empty] | KFK 3 U- 20 |  |  |  |  | Non | [5 empty] | Grease | 0 |  | BERUTOX VPT 64 BN 3 9013529 | Bechem
| Graisse |  | BERUTOX VPT 64-2 9013509 |  | Bechem | 494 | Bidon de 25 kg | Non | weiß | Non | PTFE | PFPE | PTFE | 2 | -30 | 260 | 180 |  | ca. 1,92 | ≥ 250 | 0 und 1 | env. 330 | env. 33 | 265 - 295 | A/1500/3000-230 | 6 000 | [7 empty] | 1 - 90 | [5 empty] | Non | [5 empty] | Grease | 0 |  | BERUTOX VPT 64-2 9013509 | Bechem
| Graisse |  | BESLUX ATOX BT-2 |  | IKV TRIBOLOGIE |  |  |  | Blanche |  | Ca | SE |  | 2 | -70 | 100 |  | 500 000 |  | 130 |  | 15 |  | 265 - 295 | [15 empty] | Non | [5 empty] | Grease | 0 |  | BESLUX ATOX BT-2 | IKV TRIBOLOGIE
| Graisse |  | BESLUX ATOX H-2/3 |  | IKV TRIBOLOGIE |  |  |  | Blanche |  | AlK | PAO |  | 2 / 3 | -40 | 160 | 85 | 400 000 |  | > 250 |  | 320 |  | 250 - 280 | [15 empty] | Non | [5 empty] | Grease | 0 |  | BESLUX ATOX H-2/3 | IKV TRIBOLOGIE
| Graisse |  | BESLUX CAPLEX M-0 ATOX |  | IKV TRIBOLOGIE |  |  |  | Blanche |  | AlK | Min |  | 0 | -20 | 150 | 70 | 500 000 |  | > 200 |  | 100 |  | 355 - 385 | [15 empty] | Non | [5 empty] | Grease | 0 |  | BESLUX CAPLEX M-0 ATOX | IKV TRIBOLOGIE
| Graisse |  | BESLUX CAPLEX M-1 ATOX |  | IKV TRIBOLOGIE |  |  |  | Blanche |  | AlK | Min |  | 1 | -20 | 150 | 70 | 500 000 |  | > 250 |  | 100 |  | 310 - 340 | [15 empty] | Non | [5 empty] | Grease | 0 |  | BESLUX CAPLEX M-1 ATOX | IKV TRIBOLOGIE
| Graisse |  | BESLUX CAPLEX M-2 ATOX |  | IKV TRIBOLOGIE |  |  |  | Blanche |  | AlK | Min |  | 2 | -20 | 150 | 70 | 500 000 |  | > 250 |  | 100 |  | 265 - 295 | [15 empty] | Non | [5 empty] | Grease | 0 |  | BESLUX CAPLEX M-2 ATOX | IKV TRIBOLOGIE
| Graisse |  | BIOGREASE M-2/WR |  | IKV TRIBOLOGIE |  |  |  | Jaune |  | Ca | Végétale |  | 2 | -25 | 80 | 60 | 300 000 |  | > 120 |  | 220 |  | 265 - 295 | [15 empty] | Non | [5 empty] | Grease | 0 |  | BIOGREASE M-2/WR | IKV TRIBOLOGIE
| Graisse |  | BLASOLUBE avec EP / Art. 316 |  | Blaser Swisslube AG | 7.22 / Pc 11.74 / kg 11.41 / kg 9.81 / kg 7.95 / kg | 400 g cart. Blasotop 14 kg 23 kg 50 kg 180 kg | Non | Jaune - Vert | Non | Bentonite | Min | Haute pression (EP) | 2 / 3 | -20 | 120 | 70 | 325 | 0.97 | Sans | 0 | 195 | [6 empty] | X | [5 empty] | KP 2-3 N-20 |  |  |  |  | Non | [5 empty] | Grease | 0 |  | BLASOLUBE avec EP / Art. 316 | Blaser Swisslube AG
| Graisse |  | BLASOLUBE Graisse basse température / Art. 300 |  | Blaser Swisslube AG | 14.84 / Pc 10.98 / kg 9.12 / kg | 900 g tube 14 kg 23 kg | Non | Brun - Jaune | Non | Bentonite | Min | ­ | 1 / 2 | -45 | 100 |  | > 500 | 0.92 | Sans | 0 | 14 | [12 empty] | K 1-2 G-45 |  |  |  |  | Non | [5 empty] | Grease | 0 |  | BLASOLUBE Graisse basse température / Art. 300 | Blaser Swisslube AG
| Graisse |  | BLASOLUBE Graisse haute température / Art. 304 (non qualité H1) |  | Blaser Swisslube AG | 8.10 / Pc 12.41 / kg 11.96 / kg 8.59 / kg | 400 g cart. Blasotop 14 kg 23 kg 180 kg | Non | Brun clair | Non | Bentonite | Min | ­ | 3 | -15 | 200 | 115 | 172 | 0.93 | Sans | 0 | 190 | [12 empty] | K 3 S-15 |  |  |  |  | Non | [5 empty] | Grease | 0 |  | BLASOLUBE Graisse haute température / Art. 304 (non qualité H1) | Blaser Swisslube AG
| Graisse |  | BLASOLUBE Graisse EP au lithium / Art. 472 |  | Blaser Swisslube AG | 6.19 / Pc 14.16 / Pc 10.46 / kg 9.70 / kg 6.96 / kg 6.20 / kg | 400 g cart. Blasotop 900 g cart. Blasotop 5 kg 14 kg 50 kg 180 kg | Non | Bleue |  |  | Min | Haute pression (EP) | 2 | -30 | 120 | 70 | 360 | 0.92 | 185 | 0 | 150 | 10.8 | [5 empty] | X | [5 empty] | KP 2 G-30 |  |  |  |  | Non | [5 empty] | Grease | 0 |  | BLASOLUBE Graisse EP au lithium / Art. 472 | Blaser Swisslube AG
| Graisse |  | BLASOLUBE Graisse lithium / Art. 463 |  | Blaser Swisslube AG | 6.45 / Pc 7.89 / kg 6.67 / kg 5.90 / kg | 400 g cart. Blasotop 14 kg 50 kg 180 kg | Non | Brun - Vert | Non | Li | Min | ­ | 3 | -30 | 120 | 70 | 325 | 0.92 | 190 | 0 | 190 | [12 empty] | K 3 K-10 |  |  |  |  | Non | [5 empty] | Grease | 0 |  | BLASOLUBE Graisse lithium / Art. 463 | Blaser Swisslube AG
| Graisse |  | BLASOLUBE Graisse spéc. pour engrenage / Art. 371 |  | Blaser Swisslube AG | 18.08 / Pc 12.41 / kg 9.54 / kg 7.01 / kg | 900 g tube 14 kg 50 kg 180 kg | Non | Brun | Non | Be | Min | Haute pression (EP) | 00 | -20 | 150 | 70 | 172 |  | Sans | 0 | 470 | [6 empty] | X | [5 empty] | GP 00 N-20 |  |  |  |  | Non | [5 empty] | Grease | 0 |  | BLASOLUBE Graisse spéc. pour engrenage / Art. 371 | Blaser Swisslube AG
| Graisse |  | BLASOLUBE Graisse universelle / Art. 301 |  | Blaser Swisslube AG | 6.97 / Pc 14.33 / Pc 10.51 / kg 8.77 / kg 8.60 / kg 6.78 / kg | 400 g cart. Blasotop 900 g cart. Blasotop 14 kg 23 kg 50 kg 180 kg | Non | Brun clair | Non | Bentonite | Min | ­ | 2 | -30 | 120 | 70 | 458 | 0.93 | Sans | 0 | 95 | [12 empty] | K 2 K-30 |  |  |  |  | Non | [5 empty] | Grease | 0 |  | BLASOLUBE Graisse universelle / Art. 301 | Blaser Swisslube AG
| Graisse |  | BLASOLUBE Graisse universelle / Art. 302 |  | Blaser Swisslube AG | 8.10 / Pc 6.78 / Pc 10.52 / kg 10.04 / kg 7.80 / kg 6.78 / kg | 250 g cart. Blasotop 400 g cart. Blasotop 14 kg 23 kg 50 kg 180 kg | Non | Brun | Non | Bentonite | Min | ­ | 2 / 3 | -20 | 150 | 70 | 363 | 0.94 | Sans | 0 | 195 | [12 empty] | K 2-3 N-20 |  |  |  |  | Non | [5 empty] | Grease | 0 |  | BLASOLUBE Graisse universelle / Art. 302 | Blaser Swisslube AG
| Graisse |  | BLASOLUBE Graisse universelle / Art. 303 |  | Blaser Swisslube AG | 7.11 / Pc | 400 g cart. Blasotop | Non | Brun | Non | Bentonite | Min | ­ | 2 | -30 | 120 | 70 | 458 | 0.92 | Sans | 0 | 95 | [12 empty] | K 2 K-30 |  |  |  |  | Non | [5 empty] | Grease | 0 |  | BLASOLUBE Graisse universelle / Art. 303 | Blaser Swisslube AG
| Graisse |  | Cassida Grease EPS 2 |  | Shell (Maagtechnic) |  |  | Non | Blanc | H1 | AlK |  |  | 2 | -35 | 120 | 70 |  | 0.9 | 275 |  | 220 | 25 | 265 - 295 | [15 empty] | Non | [5 empty] | Grease | 0 |  | Cassida Grease EPS 2 | Shell (Maagtechnic)
| Graisse |  | Centoplex GLP 500 |  | Klüber Lubrication AG |  |  | Non | Marron | H2 | Li | Huile minérale | Haute pression (EP) |  | -30 | 100 |  | 500 000 | 0.94 |  |  | 110 | 9 | 700 - 800 |  |  |  |  | X | X | [9 empty] | Non | [5 empty] | Grease | 0 |  | Centoplex GLP 500 | Klüber Lubrication AG
| Graisse |  | Centoplex MPG 2 |  | Klüber Lubrication AG |  |  | Non | Brunâtre | Non | Li | Huile minérale |  |  | -30 | 120 | 70 | 500 000 |  | > 190 | <1 | 110 | 10 | 265 - 295 | [5 empty] | X | [9 empty] | Non | [5 empty] | Grease | 0 |  | Centoplex MPG 2 | Klüber Lubrication AG
| Graisse |  | Centoplex MPG 2 EP |  | Klüber Lubrication AG |  |  | Non | Brunâtre | Non | Li | Huile minérale |  |  | -30 | 120 | 70 | 500 000 |  | > 190 | <1 | 150 | 15 | 265 - 295 |  |  |  |  | X | X | [9 empty] | Non | [5 empty] | Grease | 0 |  | Centoplex MPG 2 EP | Klüber Lubrication AG
| Graisse |  | CERITOL PK 1 6005519 |  | Bechem | 37 | Bidon de 25 kg | Non | beige | Non | Ph | PAO | Haute pression (EP) | 1 | -50 | 160 | 85 |  | ca. 0,897 | ≥ 200 | 0 und 1 | env. 50 | env. 8 | 310 - 340 | A/1500/6000-160 | 1 800 |  |  | X | [5 empty] | KPHC 1 P-50 |  |  |  |  | Non | [5 empty] | Grease | 0 |  | CERITOL PK 1 6005519 | Bechem
1979 | Graisse |  | Chevron SRI 2 |  | Chevron |  |  | Non | Vert foncé | H2 | Ph | SYNTH |  | 2 | -29 | 177 | 95 |  | 0.9 | 243 |  | 116 | 12.3 | 255 - 280 | [15 empty] | Non | [5 empty] | Grease | 0 |  | Chevron SRI 2 | Chevron
1935 | Huile |  | Constant GLY 2100, fluid |  | Klüber Lubrication AG | 79.1 | l | Oui | [31 empty] | Non |  |  |  |  | Foodoil SH 68 / Art. 703 | Oil | 0 |  | Constant GLY 2100, fluid | Klüber Lubrication AG
| Graisse |  | Darina 2 |  | Shell (Maagtechnic) |  |  | Non | Jaune |  | Microgel |  |  | 2 | -20 | 140 | 70 |  |  | > 180 |  | 120 | 11.3 | 265 - 295 | [15 empty] | Non | [5 empty] | Grease | 0 |  | Darina 2 | Shell (Maagtechnic)
| Graisse |  | Emalube ATC |  | Kyodo Yushi |  |  | Non | Brun clair | Non | Diurée | Huile minérale + polymère |  | 0 / 1 | -10 | 200 | 115 | 250 000 | 0.9 | > 260 |  | 433 | 31.6 | 350 - 375 | [15 empty] | Non | [5 empty] | Grease | 0 |  | Emalube ATC | Kyodo Yushi
| Graisse |  | Emalube L |  | Kyodo Yushi |  |  | Non | Brun clair | Non | Diurée | Huile minérale + polymère |  | 0 / 1 | -10 | 200 | 115 | 250 000 | 0.9 | > 260 |  | 415 | 30 | 350 | [15 empty] | Non | [5 empty] | Grease | 0 |  | Emalube L | Kyodo Yushi
| Graisse |  | Emalube M |  | Kyodo Yushi |  |  | Non | Brun clair | Non | Diurée | Huile minérale + polymère |  | 1 / 2 | -10 | 200 | 115 | 250 000 | 0.9 | > 260 |  | 415 | 30 | 300 | [15 empty] | Non | [5 empty] | Grease | 0 |  | Emalube M | Kyodo Yushi
| Huile |  | Ensis OF 1200 (film protection anti-corrosion "huileux") | remplace Protocor D | Shell (Maagtechnic) | [34 empty] | Non | [5 empty] | Oil | 0 |  | Ensis OF 1200 (film protection anti-corrosion "huileux") | Shell (Maagtechnic)
| Graisse |  | Excelite EP 2 |  | Kyodo Yushi |  |  | Non | Brun clair | Non | Ph | Huile minérale | EP | 2 | -20 | 180 | 115 | 500 000 | 0.9 | 257 |  | 132 | 14.9 | 282 | [15 empty] | Non | [5 empty] | Grease | 0 |  | Excelite EP 2 | Kyodo Yushi
| Graisse |  | Fluotribo BX ( Multemp FF-HT ) |  | Kyodo Yushi |  |  | Non | Blanche crème | Non | PTFE | PFAE | PTFE | 2 | -50 | 250 | 115 | 650 000 | > 1.9 |  |  | 130 | 17.5 | 280 |  | 6 080 | [13 empty] | Non | [5 empty] | Grease | 0 |  | Fluotribo BX ( Multemp FF-HT ) | Kyodo Yushi
| Graisse |  | Fluotribo MH ( Multemp FF-RM ) |  | Kyodo Yushi |  |  | Non | Blanche crème | Non | PTFE | PFAE | PTFE | 2 | -30 | 250 | 115 | 300 000 | > 1.9 |  |  | 400 | 40 | 271 |  | 7 845 | [13 empty] | Non | [5 empty] | Grease | 0 |  | Fluotribo MH ( Multemp FF-RM ) | Kyodo Yushi
| Graisse |  | Fluotribo MP ( Multemp FF-XM ) |  | Kyodo Yushi |  |  | Non | Blanche crème | Non | PTFE | PFAE | PTFE | 2 | -70 | 250 | 115 |  | > 1.9 |  |  | 150 | 47 | 285 |  | 6 080 | [13 empty] | Non | [5 empty] | Grease | 0 |  | Fluotribo MP ( Multemp FF-XM ) | Kyodo Yushi
| Graisse |  | Fluotribo MS ( Multemp FF-SL ) |  | Kyodo Yushi |  |  | Non | Blanche crème | Non | PTFE | PFAE | PTFE | 1 / 2 | -30 | 250 | 115 | 300 000 | > 1.9 |  |  | 400 | 40 | 300 |  | 4 903 | [13 empty] | Non | [5 empty] | Grease | 0 |  | Fluotribo MS ( Multemp FF-SL ) | Kyodo Yushi
| Graisse |  | Fluotribo VAC |  | Kyodo Yushi |  |  | Non | Blanc | Non | PTFE | PFAE | PTFE | 2 | -60 | 250 | 115 |  | > 1.9 |  |  | 200 | 34 | 275 |  | 4 903 | [13 empty] | Non | [5 empty] | Grease | 0 |  | Fluotribo VAC | Kyodo Yushi
| Graisse |  | Foodgrease SPH 2 / Art. 728 |  | Blaser Swisslube AG | 20.00 / Pc 29.20 / Pc 41.70 / kg 34.20 / kg | 250 g tube 400 g tube 14 kg 170 kg | Non | Brun - Beige | H1 | Bentonite | SYNTH | ­ | 2 | -25 | 180 | 115 | 180 | 0.9 | Sans |  | 400 | [17 empty] | Non | [5 empty] | Grease | 0 |  | Foodgrease SPH 2 / Art. 728 | Blaser Swisslube AG
| Graisse |  | Foodlube Multi-Paste / Art. 688 |  | Blaser Swisslube AG | 34.37 / Pc 65.35 / Pc | 85 g tube 500 g tube | Non | Blanc | H1 |  | SYNTH | [6 empty] | > 1 | >200 | [19 empty] | Non | [5 empty] | Grease | 0 |  | Foodlube Multi-Paste / Art. 688 | Blaser Swisslube AG
| Graisse |  | Foodoil SH 100 / Art. 704 |  | Blaser Swisslube AG | 32.15 / Lt 25.84 / Lt 23.74 / Lt | 5 Lt 25 Lt 200 Lt | Non | Incolore claire | H1 |  | SYNTH | ­ | [5 empty] | 0.84 | 250 |  | VG 100 | 14.7 | [16 empty] | Non | [5 empty] | Grease | 0 |  | Foodoil SH 100 / Art. 704 | Blaser Swisslube AG
| Graisse |  | Foodoil SH 15 / Art. 699 |  | Blaser Swisslube AG | 27.54 / Lt 21.28 / Lt 19.19 / Lt | 5 Lt 25 Lt 200 Lt | Non | Incolore claire | H1 |  | SYNTH | [6 empty] | 0.82 | 192 |  | VG 15 | 3.6 | [16 empty] | Non | [5 empty] | Grease | 0 |  | Foodoil SH 15 / Art. 699 | Blaser Swisslube AG
| Graisse |  | Foodoil SH 32 / Art. 701 |  | Blaser Swisslube AG | 29.00 / Lt 22.73 / Lt 20.64 / Lt | 5 Lt 25 Lt 200 Lt | Non | Incolore claire | H1 |  | SYNTH | [6 empty] | 0.83 | 244 |  | VG 32 | 6.2 | [16 empty] | Non | [5 empty] | Grease | 0 |  | Foodoil SH 32 / Art. 701 | Blaser Swisslube AG
| Graisse |  | Foodoil SH 68 / Art. 703 |  | Blaser Swisslube AG | 31.41 / Lt 25.11 / Lt 23.00 / Lt | 5 Lt 25 Lt 200 Lt | Non | Incolore claire | H1 |  | SYNTH | [6 empty] | 0.83 | 252 |  | VG 68 | 11.1 | [16 empty] | Non | [5 empty] | Grease | 0 |  | Foodoil SH 68 / Art. 703 | Blaser Swisslube AG
| Graisse |  | FOODTEC SAS 100 / Art. 681 (Spray huile pour palier plastique) |  | Blaser Swisslube AG | dose de 500ml | 11.90 CHF / St | Oui | Incolore |  |  | Hydrocarbures synthétique | [9 empty] | 100 | [17 empty] | Non |  | Compatible avec plastique, pour palier plastique |  |  |  | Grease | 0 |  | FOODTEC SAS 100 / Art. 681 (Spray huile pour palier plastique) | Blaser Swisslube AG
1925 | Graisse |  | Gleitmo 585 K |  | Fuchs Europe Schmierstoffe Gmb // Motorex AG Langenthal | 30.6 | kg | Oui |  |  | Synt |  |  | 2 | -45 | 130 | 70 | 50 000 | 0.9 | [20 empty] | Oui |  |  |  |  | Pâte lubrifiante sèche / Art. 639 Foodlube Multi-Paste / Art. 688 | Grease | 0 |  | Gleitmo 585 K | Fuchs Europe Schmierstoffe Gmb // Motorex AG Langenthal
1908 | Graisse |  | Graphite SM-1-C-1022-A |  | Fuchs Europe Schmierstoffe Gmb // Motorex AG Langenthal | 4.23 | kg | Oui | [31 empty] | Non | [5 empty] | Grease | 0 |  | Graphite SM-1-C-1022-A | Fuchs Europe Schmierstoffe Gmb // Motorex AG Langenthal
| Graisse |  | GRIZZLYGREASE N° 1 |  | LUBCON |  |  | Non |  | Non | LiK - CaK | PAO | Haute pression (EP) | 0 | -30 | 150 | 70 |  |  | 260 | 0 - 0 | 800 | 40 |  |  | > 7 800 |  |  | X | [5 empty] | OGP 0 P-30 |  |  |  |  | Non | [5 empty] | Grease | 0 |  | GRIZZLYGREASE N° 1 | LUBCON
| Graisse |  | Halo-Guard FG-00 (HLG00) | Fourni par spidertech, France | JAX |  | 16 kg | Non | Blanc-beige | H1 | CaK - Sulfonate | Huile blanche | EP, Antiwear, Anti-bactérien (Micronox), Anti-corrosion | 0 | -10 | 180 |  |  | 1.05 | 254 |  | 95 | 10.5 | 400 - 430 |  | -/-/usure: 0.48mm |  |  | x | x | [9 empty] | Non | [5 empty] | Grease | 0 |  | Halo-Guard FG-00 (HLG00) | JAX
| Graisse |  | Halo-Guard FG-LT (HGLT) | Fourni par spidertech, France | JAX |  | 16 kg | Non | Blanc-beige | H1 | CaK - Sulfonate | Huile blanche | EP, Antiwear, Anti-bactérien (Micronox), Anti-corrosion | 0.5 / 1 | -10 | 180 |  |  | 1.05 | 260 |  | 95 | 10.5 | 320 - 345 |  | 3900N / LWI:490 / usure: 0.48mm |  |  | x | x | [9 empty] | Non | [5 empty] | Grease | 0 |  | Halo-Guard FG-LT (HGLT) | JAX
| Graisse |  | HIGH-LUB FA 50 MO 9003971 |  | Bechem | 17.5 | Bidon de 25 kg | Non | schwarz | Non | Li / Ca | Min | EP, MoS2 | 2 | -20 | 120 | 70 | 100 000 | ca. 0,94 | ≥ 180 | 0 und 0 | env. 1020 | env. 58 | 265 - 295 | A/1500/6000-120 | 4 000 |  |  | X |  |  |  |  | 1 - 90 | KPF 2 K -20 |  |  |  |  | Non | [5 empty] | Grease | 0 |  | HIGH-LUB FA 50 MO 9003971 | Bechem
| Graisse |  | HIGH-LUB FA 67 II 9003071 |  | Bechem | 15 | Bidon de 25 kg | Non | hellbraun | Non | Li / Ca | Min |  | 2 | -30 | 130 | 70 | 600 000 |  | ≥ 170 |  | env. 100 | env. 11 | 265 - 295 | - | 2 200 | [8 empty] | KP 2 K -30 |  |  |  |  | Non | [5 empty] | Grease | 0 |  | HIGH-LUB FA 67 II 9003071 | Bechem
| Graisse |  | HIGH-LUB FA 67-400 9004321 |  | Bechem | 15.5 | Bidon de 25 kg | Non | rötlich-braun | Non | Li / Ca | Min | Haute pression (EP) | 2 | -20 | 130 | 70 | 200 000 | ca. 0,93 | ≥ 175 | 0 und 0 | env. 400 | env. 30 | 265 - 295 | A/1500/6000-140 | 2 000 |  |  | X |  |  |  |  | 1 - 90 | KP 2 K -10 |  |  |  |  | Non | [5 empty] | Grease | 0 |  | HIGH-LUB FA 67-400 9004321 | Bechem
| Graisse |  | HIGH-LUB HTA 9006801 |  | Bechem | 20 | Bidon de 25 kg | Non | dunkelbraun | Non | AIK | Min | Haute pression (EP) | 2 | -25 | 190 | 115 |  | ca. 0,90 | ≥ 210 | 0 und 0 | env. 230 | env. 15 | 265 - 295 | A/1500/6000-120 |  |  |  | X |  |  |  |  | 0 - 90 | [5 empty] | Non | [5 empty] | Grease | 0 |  | HIGH-LUB HTA 9006801 | Bechem
| Graisse |  | HIGH-LUB L 2 9003001 |  | Bechem | 11.5 | Bidon de 25 kg | Non | hellbraun | Non | Li | Min |  | 2 | -30 | 120 | 70 |  | ca. 0,91 | ≥ 190 | 0 und 0 | env. 100 | env. 9 | 265 - 295 | A/1500/6000-120 | 2 200 | [7 empty] | 1 - 90 | K 2 K -30 |  |  |  |  | Non | [5 empty] | Grease | 0 |  | HIGH-LUB L 2 9003001 | Bechem
| Graisse |  | HIGH-LUB LFB 2000 9004751 |  | Bechem | 14.5 | Bidon de 25 kg | Non | beige | Non | Li / Ca | Min |  | 2 | -20 | 120 | 70 | 400 000 | ca. 0,92 | ≥ 170 |  | env. 180 | env. 13 | 265 - 295 | A/1500/600-130 | [8 empty] | 1 - 90 | KPF 2 K- 20 |  |  |  |  | Non | [5 empty] | Grease | 0 |  | HIGH-LUB LFB 2000 9004751 | Bechem
| Graisse |  | HIGH-LUB LT 2 EP 9004501 |  | Bechem | 22 | Bidon de 25 kg | Non | hellbraun | Non | Litiumseife | Min |  | 2 |  | 140 | 70 | 500 000 | ca. 0,92 | ≥ 180 | 0 und 0 | env. 180 | env. 15 | 265 - 295 | F10: >100 F50: >250 | 1 800 | [7 empty] | 1 - 90 | KP 2 K -20 |  |  |  |  | Non | [5 empty] | Grease | 0 |  | HIGH-LUB LT 2 EP 9004501 | Bechem
| Huile |  | Houghton Ensis DW 1255 (film protection anti-corrosion "cireux avec solvant") | remplace Protocor 544 | Houghton (Maagtechnic) | [34 empty] | Non |  | N'est pas compatible avec les graisses PFPE, Produit racheté par Houghton, ancien nom: Shell Ensis DW 1255 |  |  |  | Oil | 0 |  | Houghton Ensis DW 1255 (film protection anti-corrosion "cireux avec solvant") | Houghton (Maagtechnic)
| Graisse |  | Huile engrenages hte pression EP 80W90 / Art. 230 |  | Blaser Swisslube AG | 8.15 / kg 5.93 / kg 4.95 / kg | 10 kg 50 kg 180 kg | Non | Jaune brunâtre | [9 empty] | 0.895 |  |  | 150 | 15 | [16 empty] | Non | [5 empty] | Grease | 0 |  | Huile engrenages hte pression EP 80W90 / Art. 230 | Blaser Swisslube AG
| Graisse |  | Huile pour glissières 220 / Art. 749 |  | Blaser Swisslube AG | 8.22 / kg 5.84 / kg 5.09 / kg | 10 kg 50 kg 180 kg | Non | Brun | [30 empty] | Non | [5 empty] | Grease | 0 |  | Huile pour glissières 220 / Art. 749 | Blaser Swisslube AG
| Graisse |  | IKV-AGUILA EP 0 |  | IKV TRIBOLOGIE |  |  |  | Beige |  | Li | Min |  | 0 | -20 | 120 | 70 | 300 000 |  | 185 |  | 150 |  | 355 - 385 | [15 empty] | Non | [5 empty] | Grease | 0 |  | IKV-AGUILA EP 0 | IKV TRIBOLOGIE
| Graisse |  | IKV-AGUILA EP 1 |  | IKV TRIBOLOGIE |  |  |  | Beige |  | Li | Min |  | 1 | -20 | 120 | 70 | 300 000 |  | 185 |  | 150 |  | 310 - 340 | [15 empty] | Non | [5 empty] | Grease | 0 |  | IKV-AGUILA EP 1 | IKV TRIBOLOGIE
| Graisse |  | IKV-AGUILA EP 2 |  | IKV TRIBOLOGIE |  |  |  | Beige |  | Li | Min |  | 2 | -20 | 120 | 70 | 300 000 |  | 185 | 0 | 150 |  | 265 - 295 | [15 empty] | Non | [5 empty] | Grease | 0 |  | IKV-AGUILA EP 2 | IKV TRIBOLOGIE
| Graisse |  | IKV-AGUILA EP 3 |  | IKV TRIBOLOGIE |  |  |  | Beige |  | Li | Min |  | 3 | -20 | 120 | 70 | 300 000 |  | 185 |  | 150 |  | 220 - 250 | [15 empty] | Non | [5 empty] | Grease | 0 |  | IKV-AGUILA EP 3 | IKV TRIBOLOGIE
| Graisse |  | IKV-AGUILA JET 70 |  | IKV TRIBOLOGIE |  |  |  | Beige |  | Li / Ca | Min |  | 2 | -10 | 110 |  |  |  | 150 |  | 800 |  | 265 - 295 | [15 empty] | Non | [5 empty] | Grease | 0 |  | IKV-AGUILA JET 70 | IKV TRIBOLOGIE
| Graisse |  | IKV-ALPLEX H-2 |  | IKV TRIBOLOGIE |  |  |  | Brune |  | AlK | Min |  | 2 | -15 | 160 | 85 | 250 000 |  | > 250 |  | 680 |  | 265 - 295 | [15 empty] | Non | [5 empty] | Grease | 0 |  | IKV-ALPLEX H-2 | IKV TRIBOLOGIE
| Graisse |  | IKV-ARMIGRAS BT-2 |  | IKV TRIBOLOGIE |  |  |  | Brune |  | Gel de bentonite | PAO |  | 2 | -50 | 170 | 95 | 600 000 |  | > 300 |  | 46 |  | 265 - 295 | [15 empty] | Non | [5 empty] | Grease | 0 |  | IKV-ARMIGRAS BT-2 | IKV TRIBOLOGIE
| Graisse |  | IKV-ARMIGRAS H-2 |  | IKV TRIBOLOGIE |  |  |  | Brune |  | Gel de bentonite | Min |  | 2 | -20 | 160 | 85 | 300 000 |  | > 260 |  | 460 |  | 265 - 295 | [15 empty] | Non | [5 empty] | Grease | 0 |  | IKV-ARMIGRAS H-2 | IKV TRIBOLOGIE
| Graisse |  | IKV-ARMIGRAS H-2/BM |  | IKV TRIBOLOGIE |  |  |  | Noire |  | Gel de bentonite | Min |  | 2 | -20 | 160 | 85 | 300 000 |  | > 260 |  | 460 |  | 265 - 295 | [15 empty] | Non | [5 empty] | Grease | 0 |  | IKV-ARMIGRAS H-2/BM | IKV TRIBOLOGIE
| Graisse |  | IKV-ARMIGRAS MT-2 |  | IKV TRIBOLOGIE |  |  |  | Brune |  | Gel de bentonite | PAO |  | 2 | -40 | 200 | 115 | 500 000 |  | > 260 |  | 100 |  | 265 - 295 | [15 empty] | Non | [5 empty] | Grease | 0 |  | IKV-ARMIGRAS MT-2 | IKV TRIBOLOGIE
| Graisse |  | IKV-ARMIGRAS VHT/S |  | IKV TRIBOLOGIE |  |  |  | Noire |  | Gel de bentonite | SE |  | 2 | -25 | 200 | 115 | 300 000 |  | Sans |  | 140 |  | 265 - 295 | [15 empty] | Non | [5 empty] | Grease | 0 |  | IKV-ARMIGRAS VHT/S | IKV TRIBOLOGIE
| Graisse |  | IKV-ATOX M-1/S |  | IKV TRIBOLOGIE |  |  |  | Blanche |  | AlK | PAO |  | 1 / 2 | -40 | 180 | 115 | 400 000 |  | > 250 |  | 220 | [17 empty] | Non | [5 empty] | Grease | 0 |  | IKV-ATOX M-1/S | IKV TRIBOLOGIE
| Graisse |  | IKV-AUREA 1 |  | IKV TRIBOLOGIE |  |  |  | Beige |  | Li / Ca | Min |  | 1 | -20 | 130 | 70 | 400 000 |  | 185 |  | 220 |  | 310 - 340 | [15 empty] | Non | [5 empty] | Grease | 0 |  | IKV-AUREA 1 | IKV TRIBOLOGIE
| Graisse |  | IKV-AUREA 2 |  | IKV TRIBOLOGIE |  |  |  | Beige |  | Li / Ca | Min |  | 2 | -20 | 130 | 70 | 400 000 |  | 185 |  | 220 |  | 265 - 295 | [15 empty] | Non | [5 empty] | Grease | 0 |  | IKV-AUREA 2 | IKV TRIBOLOGIE
| Graisse |  | IKV-AUREA 3 |  | IKV TRIBOLOGIE |  |  |  | Beige |  | Li / Ca | Min |  | 3 | -20 | 130 | 70 | 400 000 |  | 185 |  | 220 |  | 220 - 250 | [15 empty] | Non | [5 empty] | Grease | 0 |  | IKV-AUREA 3 | IKV TRIBOLOGIE
| Graisse |  | IKV-BESSIL AT-2 |  | IKV TRIBOLOGIE |  |  |  | Ivoire |  | LiK | Phénylméthyl Silicones |  | 2 | -40 | 220 | 115 | 200 000 |  | > 250 |  |  |  | 265 - 295 | [15 empty] | Non | [5 empty] | Grease | 0 |  | IKV-BESSIL AT-2 | IKV TRIBOLOGIE
| Graisse |  | IKV-BESSIL L-2 |  | IKV TRIBOLOGIE |  |  |  | Blanche |  | Li | Phénylméthyl Silicones |  | 2 | -73 | 180 | 115 | 300 000 |  | 200 |  | 80 |  | 265 - 295 | [15 empty] | Non | [5 empty] | Grease | 0 |  | IKV-BESSIL L-2 | IKV TRIBOLOGIE
| Graisse |  | IKV-BESSIL M-2 |  | IKV TRIBOLOGIE |  |  |  | Blanche |  | NaK | Phénylméthyl Silicones |  | 2 | -40 | 200 | 115 | 200 000 |  | > 205 |  | 150 |  | 265 - 295 | [15 empty] | Non | [5 empty] | Grease | 0 |  | IKV-BESSIL M-2 | IKV TRIBOLOGIE
| Graisse |  | IKV-CAPLEX EH-2 |  | IKV TRIBOLOGIE |  |  |  | Brune |  | Cak | Min |  | 2 | -20 | 150 | 70 | 200 000 |  | > 280 |  | 1000 |  | 265 - 295 | [15 empty] | Non | [5 empty] | Grease | 0 |  | IKV-CAPLEX EH-2 | IKV TRIBOLOGIE
| Graisse |  | IKV-CAPLEX L-1 |  | IKV TRIBOLOGIE |  |  |  | Brune |  | Cak | Min |  | 1 | -40 | 150 | 70 | 500 000 |  | 280 |  | 68 |  | 310 - 340 | [15 empty] | Non | [5 empty] | Grease | 0 |  | IKV-CAPLEX L-1 | IKV TRIBOLOGIE
| Graisse |  | IKV-CAPLEX M-2/SID |  | IKV TRIBOLOGIE |  |  |  | Brune |  | Cak | Min |  | 2 | -25 | 150 | 70 | 400 000 |  | > 250 |  | 220 |  | 265 - 295 | [15 empty] | Non | [5 empty] | Grease | 0 |  | IKV-CAPLEX M-2/SID | IKV TRIBOLOGIE
| Graisse |  | IKV-FLUOPLEX H-2 |  | IKV TRIBOLOGIE |  |  |  | Jaune |  | LiK | SE + perfluorée |  | 2 | -30 | 200 | 115 | 300 000 |  | > 240 |  | 400 |  | 265 - 295 | [15 empty] | Non | [5 empty] | Grease | 0 |  | IKV-FLUOPLEX H-2 | IKV TRIBOLOGIE
| Graisse |  | IKV-FLUOR DML-2 |  | IKV TRIBOLOGIE |  |  |  | Blanche |  | PTFE | PFPE |  | 2 | -50 | 280 | 180 | 400 000 |  | Sans |  | 200 |  | 265 - 295 | [15 empty] | Non | [5 empty] | Grease | 0 |  | IKV-FLUOR DML-2 | IKV TRIBOLOGIE
| Graisse |  | IKV-FLUOR MP 2 L |  | IKV TRIBOLOGIE |  |  |  | Blanche |  | PTFE | PFPE |  | 2 | -40 | 220 | 115 | 500 000 |  | Sans |  | 150 |  | 265 - 295 | [15 empty] | Non | [5 empty] | Grease | 0 |  | IKV-FLUOR MP 2 L | IKV TRIBOLOGIE
| Graisse |  | IKV-FLUOR MP 2 TL |  | IKV TRIBOLOGIE |  |  |  | Blanche |  | PTFE | PFPE |  | 2 | -40 | 180 | 115 | 500 000 |  | Sans |  | 70 |  | 265 - 295 | [15 empty] | Non | [5 empty] | Grease | 0 |  | IKV-FLUOR MP 2 TL | IKV TRIBOLOGIE
| Graisse |  | IKV-FLUOR MPA 2 EL |  | IKV TRIBOLOGIE |  |  |  | Blanche |  | PTFE | PFPE |  | 2 | -40 | 155 | 85 | 600 000 |  | Sans |  | 32 |  | 265 - 295 | [15 empty] | Non | [5 empty] | Grease | 0 |  | IKV-FLUOR MPA 2 EL | IKV TRIBOLOGIE
| Graisse |  | IKV-FLUOR MPA 2 H |  | IKV TRIBOLOGIE |  |  |  | Blanche |  | PTFE | PFPE |  | 2 | -30 | 300 | 180 | 300 000 | 1.93 | Sans |  | 500 |  | 265 - 295 | [15 empty] | Non | [5 empty] | Grease | 0 |  | IKV-FLUOR MPA 2 H | IKV TRIBOLOGIE
| Graisse |  | IKV-FLUOR MPA 2 M |  | IKV TRIBOLOGIE |  |  |  | Blanche |  | PTFE | PFPE |  | 2 | -30 | 280 | 180 | 400 000 | 1.93 | Sans | 0 | 240 |  | 265 - 295 | [15 empty] | Non | [5 empty] | Grease | 0 |  | IKV-FLUOR MPA 2 M | IKV TRIBOLOGIE
| Graisse |  | IKV-FLUOR MPM 2 H |  | IKV TRIBOLOGIE |  |  |  | Noire |  | PTFE | PFPE |  | 2 | -30 | 300 | 180 | 300 000 |  | Sans |  | 500 |  | 265 - 295 | [15 empty] | Non | [5 empty] | Grease | 0 |  | IKV-FLUOR MPM 2 H | IKV TRIBOLOGIE
| Graisse |  | IKV-GAN 85 |  | IKV TRIBOLOGIE |  |  |  | Beige |  | Li | Min |  | 2 | -20 | 120 | 70 | 500 000 |  | 185 |  | 100 |  | 265 - 295 | [15 empty] | Non | [5 empty] | Grease | 0 |  | IKV-GAN 85 | IKV TRIBOLOGIE
| Graisse |  | IKV-KOMPLEX M-2/1STF |  | IKV TRIBOLOGIE |  |  |  | Blanche |  | Ph | PAO |  | 2 | -40 | 150 | 70 | 400 000 |  | > 270 |  | 100 |  | 265 - 295 | [15 empty] | Non | [5 empty] | Grease | 0 |  | IKV-KOMPLEX M-2/1STF | IKV TRIBOLOGIE
| Graisse |  | IKV-LUB PE 1564 |  | IKV TRIBOLOGIE | 1800 | kg |  | Blanche |  | ép. infusible | PFPE | MoS2 | 2 | -15 | 350 |  | 200 000 |  | Sans |  | 730 |  | 265 - 295 | [17 empty] | Graisse pour fours, étuves, tunnels de séchage |  |  |  | Grease | 0 |  | IKV-LUB PE 1564 | IKV TRIBOLOGIE
| Graisse |  | IKV-PLEX 778 A |  | IKV TRIBOLOGIE |  |  |  | Beige |  | Li | PAO |  | 2 | -50 | 150 | 70 |  |  | 185 | 0 | 32 |  | 265 - 295 | [15 empty] | Non | [5 empty] | Grease | 0 |  | IKV-PLEX 778 A | IKV TRIBOLOGIE
| Graisse |  | IKV-PLEX 778 TF |  | IKV TRIBOLOGIE |  |  |  | Beige |  | Li | PAO |  | 2 | -50 | 150 | 70 | 600 000 |  | 185 |  | 32 |  | 265 - 295 | [15 empty] | Non | [5 empty] | Grease | 0 |  | IKV-PLEX 778 TF | IKV TRIBOLOGIE
| Graisse |  | IKV-PLEX EH-1 |  | IKV TRIBOLOGIE |  |  |  | Brune |  | LiK | Min |  | 1 | -15 | 150 | 70 | 150 000 |  | > 240 |  | 1500 |  | 310 - 340 | [15 empty] | Non | [5 empty] | Grease | 0 |  | IKV-PLEX EH-1 | IKV TRIBOLOGIE
| Graisse |  | IKV-PLEX EH-2 |  | IKV TRIBOLOGIE |  |  |  | Brune |  | LiK | Min |  | 2 | -15 | 150 | 70 | 150 000 |  | > 240 |  | 1500 |  | 265 - 295 | [15 empty] | Non | [5 empty] | Grease | 0 |  | IKV-PLEX EH-2 | IKV TRIBOLOGIE
| Graisse |  | IKV-PLEX EH-2/G |  | IKV TRIBOLOGIE |  |  |  | Noire |  | LiK | Min |  | 2 | -10 | 150 | 70 | 150 000 |  | > 245 |  | 1500 |  | 265 - 295 | [15 empty] | Non | [5 empty] | Grease | 0 |  | IKV-PLEX EH-2/G | IKV TRIBOLOGIE
| Graisse |  | IKV-PLEX EH-2/S |  | IKV TRIBOLOGIE |  |  |  | Jaune |  | LiK | PAO – SE |  | 2 | -50 | 130 | 70 | 1 000 000 |  | 220 |  | 22 |  | 265 - 295 | [15 empty] | Non | [5 empty] | Grease | 0 |  | IKV-PLEX EH-2/S | IKV TRIBOLOGIE
| Graisse |  | IKV-PLEX H-1 |  | IKV TRIBOLOGIE |  |  |  | Brune |  | LiK | Min |  | 1 | -20 | 150 | 70 | 250 000 |  | > 240 |  | 460 |  | 310 - 340 | [15 empty] | Non | [5 empty] | Grease | 0 |  | IKV-PLEX H-1 | IKV TRIBOLOGIE
| Graisse |  | IKV-PLEX H-2 |  | IKV TRIBOLOGIE |  |  |  | Brune |  | LiK | Min |  | 2 | -20 | 150 | 70 | 250 000 |  | > 240 |  | 460 |  | 265 - 295 | [15 empty] | Non | [5 empty] | Grease | 0 |  | IKV-PLEX H-2 | IKV TRIBOLOGIE
| Graisse |  | IKV-PLEX H-2/G |  | IKV TRIBOLOGIE |  |  |  | Noire |  | LiK | Min |  | 2 | -20 | 150 | 70 | 250 000 |  | > 240 |  | 460 |  | 265 - 295 | [15 empty] | Non | [5 empty] | Grease | 0 |  | IKV-PLEX H-2/G | IKV TRIBOLOGIE
| Graisse |  | IKV-PLEX H-2/S |  | IKV TRIBOLOGIE |  |  |  | Jaune |  | LiK | SE |  | 2 | -20 | 180 | 115 | 300 000 |  | > 240 |  | 320 |  | 265 - 295 | [15 empty] | Non | [5 empty] | Grease | 0 |  | IKV-PLEX H-2/S | IKV TRIBOLOGIE
| Graisse |  | IKV-PLEX M-1 |  | IKV TRIBOLOGIE |  |  |  | Beige |  | LiK | Min |  | 1 | -20 | 150 | 70 | 400 000 |  | > 245 |  | 220 |  | 310 - 340 | [15 empty] | Non | [5 empty] | Grease | 0 |  | IKV-PLEX M-1 | IKV TRIBOLOGIE
| Graisse |  | IKV-PLEX M-2 |  | IKV TRIBOLOGIE |  |  |  | Beige |  | LiK | Min |  | 2 | -20 | 150 | 70 | 400 000 |  | > 245 |  | 220 |  | 265 - 295 | [15 empty] | Non | [5 empty] | Grease | 0 |  | IKV-PLEX M-2 | IKV TRIBOLOGIE
| Graisse |  | IKV-PLEX SEL-2/S |  | IKV TRIBOLOGIE |  |  |  | Beige |  | Li | PAO |  | 2 | -55 | 150 | 70 | 600 000 |  | 180 |  | 20 |  | 265 - 295 | [15 empty] | Non | [5 empty] | Grease | 0 |  | IKV-PLEX SEL-2/S | IKV TRIBOLOGIE
| Graisse |  | IKV-PLEX SL-2/S |  | IKV TRIBOLOGIE |  |  |  | Beige |  | Li | PAO |  | 2 | -50 | 150 | 70 | 600 000 |  | 185 |  | 32 |  | 265 - 295 | [15 empty] | Non | [5 empty] | Grease | 0 |  | IKV-PLEX SL-2/S | IKV TRIBOLOGIE
| Graisse |  | IKV-PLEX TL-2/S |  | IKV TRIBOLOGIE |  |  |  | Beige |  | Li | Min + PAO |  | 2 | -45 | 125 | 70 | 500 000 |  | 180 |  | 90 |  | 265 - 295 | [15 empty] | Non | [5 empty] | Grease | 0 |  | IKV-PLEX TL-2/S | IKV TRIBOLOGIE
| Graisse |  | IKV-PLEXBAR H-2 |  | IKV TRIBOLOGIE |  |  |  | Ivoire |  | BaK | Min |  | 2 | -10 | 160 | 85 | 150 000 |  | 460 |  | 220 |  | 265 - 295 | [15 empty] | Non | [5 empty] | Grease | 0 |  | IKV-PLEXBAR H-2 | IKV TRIBOLOGIE
| Graisse |  | IKV-PLEXBAR L-2 |  | IKV TRIBOLOGIE |  |  |  | Beige |  | BaK | Min |  | 2 | -30 | 150 | 70 | 500 000 |  | 220 | 0 | 100 |  | 265 - 295 | [15 empty] | Non | [5 empty] | Grease | 0 |  | IKV-PLEXBAR L-2 | IKV TRIBOLOGIE
| Graisse |  | IKV-PLEXBAR L-2/S |  | IKV TRIBOLOGIE |  |  |  | Ivoire |  | BaK | PAO – SE |  | 2 | -40 | 150 | 70 | 1 000 000 |  | > 200 |  | 22 |  | 265 - 295 | [15 empty] | Non | [5 empty] | Grease | 0 |  | IKV-PLEXBAR L-2/S | IKV TRIBOLOGIE
| Graisse |  | IKV-PLEXBAR M-2 |  | IKV TRIBOLOGIE |  |  |  | Ivoire |  | BaK | Min |  | 2 | -25 | 150 | 70 | 350 000 |  | 220 | 0 | 220 |  | 265 - 295 | [15 empty] | Non | [5 empty] | Grease | 0 |  | IKV-PLEXBAR M-2 | IKV TRIBOLOGIE
| Graisse |  | IKV-PLEXNA M-2/BM |  | IKV TRIBOLOGIE |  |  |  | Noire |  | NaK | Min |  | 2 | -20 | 160 | 85 | 500 000 |  | 220 |  | 220 |  | 265 - 295 | [15 empty] | Non | [5 empty] | Grease | 0 |  | IKV-PLEXNA M-2/BM | IKV TRIBOLOGIE
| Graisse |  | IKV-UREATIC EL-2/S |  | IKV TRIBOLOGIE |  |  |  | Beige |  | Ph | SYNTH |  | 2 | -50 | 150 | 70 | 600 000 |  | > 260 | 0 | 32 |  | 265 - 295 |  | > 260 | [13 empty] | Non | [5 empty] | Grease | 0 |  | IKV-UREATIC EL-2/S | IKV TRIBOLOGIE
| Graisse |  | IKV-UREATIC H-1 |  | IKV TRIBOLOGIE |  |  |  | Brune |  | Ph | Min |  | 1 | -20 | 150 | 70 | 300 000 |  | > 220 |  | 460 |  | 310 - 340 | [15 empty] | Non | [5 empty] | Grease | 0 |  | IKV-UREATIC H-1 | IKV TRIBOLOGIE
| Graisse |  | IKV-UREATIC H-2/ES |  | IKV TRIBOLOGIE |  |  |  | Ivoire |  | Ph | SE |  | 2 | -30 | 200 | 115 | 350 000 |  | > 250 |  | 320 |  | 265 - 295 | [15 empty] | Non | [5 empty] | Grease | 0 |  | IKV-UREATIC H-2/ES | IKV TRIBOLOGIE
| Graisse |  | IKV-UREATIC H-2/S |  | IKV TRIBOLOGIE |  |  |  | Beige |  | Ph | PAO |  | 2 | -35 | 160 | 85 | 350 000 |  | > 250 |  | 460 |  | 265 - 295 | [15 empty] | Non | [5 empty] | Grease | 0 |  | IKV-UREATIC H-2/S | IKV TRIBOLOGIE
| Graisse |  | IKV-UREATIC L-2/ES |  | IKV TRIBOLOGIE |  |  |  | Beige |  | Ph | SE |  | 2 | -40 | 180 | 115 | 450 000 |  | > 250 |  | 170 |  | 265 - 295 | [15 empty] | Non | [5 empty] | Grease | 0 |  | IKV-UREATIC L-2/ES | IKV TRIBOLOGIE
| Graisse |  | IKV-UREATIC M-0 |  | IKV TRIBOLOGIE |  |  |  | Brune |  | Ph | Min |  | 0 | -20 | 150 | 70 | 400 000 |  | > 220 |  | 220 |  | 355 - 385 | [15 empty] | Non | [5 empty] | Grease | 0 |  | IKV-UREATIC M-0 | IKV TRIBOLOGIE
| Graisse |  | IKV-UREATIC M-1 |  | IKV TRIBOLOGIE |  |  |  | Brune |  | Ph | Min |  | 1 | -20 | 150 | 70 | 400 000 |  | > 220 |  | 220 |  | 310 - 340 | [15 empty] | Non | [5 empty] | Grease | 0 |  | IKV-UREATIC M-1 | IKV TRIBOLOGIE
| Graisse |  | IKV-UREATIC M-2 |  | IKV TRIBOLOGIE |  |  |  | Brune |  | Ph | Min |  | 2 | -20 | 150 | 70 | 400 000 |  | > 220 |  | 220 |  | 265 - 295 | [15 empty] | Non | [5 empty] | Grease | 0 |  | IKV-UREATIC M-2 | IKV TRIBOLOGIE
| Graisse |  | IKV-UREATIC M-2/S |  | IKV TRIBOLOGIE |  |  |  | Bleue |  | Ph | PAO |  | 2 | -45 | 180 | 115 | 500 000 |  | > 220 |  | 100 |  | 265 - 295 | [15 empty] | Non | [5 empty] | Grease | 0 |  | IKV-UREATIC M-2/S | IKV TRIBOLOGIE
| Graisse |  | Klüber HTS-Grease |  | Klüber Lubrication AG |  |  | Non | Beige | H1 | Si | PAO | Divers | 1 / 2 | -15 | 140 | 70 | 350 000 | 0.98 | Non-mesurable |  |  |  | 280 - 310 | [5 empty] | X | [9 empty] | Non | [5 empty] | Grease | 0 |  | Klüber HTS-Grease | Klüber Lubrication AG
| Graisse |  | Klüberalfa BF 83-102 |  | Klüber Lubrication AG |  |  | Non |  | H1 |  | PFPE | PTFE |  | -50 | 200 | 115 | 1 000 000 | 1.9 | Non-mesurable | <1 | 100 | 18 | [6 empty] | X | [9 empty] | Non | [5 empty] | Grease | 0 |  | Klüberalfa BF 83-102 | Klüber Lubrication AG
| Graisse |  | Klüberalfa BH 83-292 |  | Klüber Lubrication AG |  |  | Non | Blanc | Non |  | PFPE | PTFE | 2 | -60 | 270 | 180 |  | 1.9 |  |  | 290 | 85 | [6 empty] | X | [9 empty] | Non | [5 empty] | Grease | 0 |  | Klüberalfa BH 83-292 | Klüber Lubrication AG
| Graisse |  | Klüberbio BM 72-501 |  | Klüber Lubrication AG |  |  | Non | Brunâtre | Non | Ph | SE |  | 1 | -20 | 120 | 70 | 250 000 | 0.9 | > 220 |  | 590 | 70 | 310 - 340 | [15 empty] | Non | [5 empty] | Grease | 0 |  | Klüberbio BM 72-501 | Klüber Lubrication AG
| Graisse |  | Klüberbio BM 72-501 Storno |  | Klüber Lubrication AG |  |  | Non |  |  | Ph | SE |  | 1 | -20 | 120 | 70 |  |  |  |  | 590 | 70 | 310 - 340 | [15 empty] | Non | [5 empty] | Grease | 0 |  | Klüberbio BM 72-501 Storno | Klüber Lubrication AG
| Huile |  | Klüberbio CA 2-100, huile |  | Klüber Lubrication AG |  |  | Non | ? | Non | ? | SE | [6 empty] | 0.93 |  |  | 100 | 15 | [9 empty] | > 70 | [6 empty] | Non | [5 empty] | Oil | 0 |  | Klüberbio CA 2-100, huile | Klüber Lubrication AG
| Huile |  | Klüberbio CA 2-460 |  | Klüber Lubrication AG |  |  | Non | ? | Non | ? | SE | [6 empty] | 0.92 |  |  | 460 | 52 | [9 empty] | > 70 | [6 empty] | Non | [5 empty] | Oil | 0 |  | Klüberbio CA 2-460 | Klüber Lubrication AG
| Graisse |  | Klüberbio EM 72-81 |  | Klüber Lubrication AG |  |  | Non | Blanchâtre | Non | ? | SE |  |  | -30 | 120 | 70 |  | 1.11 | > 220 |  | 100 | 28 | 290 - 330 |  | > 2 600 |  |  |  | X |  |  | > 70 | 0/'1 - 90 | [5 empty] | Non | [5 empty] | Grease | 0 |  | Klüberbio EM 72-81 | Klüber Lubrication AG
| Graisse |  | Klüberbio M 72-82 |  | Klüber Lubrication AG |  |  | Non | Brun | Non | ? | SE |  | 2 | -40 | 140 | 70 | 300 000 | 0.93 | > 220 |  | 100 | 28 | [6 empty] | X |  |  | > 70 | 0/'1 - 90 | [5 empty] | Non | [5 empty] | Grease | 0 |  | Klüberbio M 72-82 | Klüber Lubrication AG
| Huile |  | Klüberbio Z 2-5 |  | Klüber Lubrication AG |  |  | Non | Jaunâtre, clair | Non | ? | SE | [6 empty] | 0.88 | [13 empty] | > 70 | [6 empty] | Non | [5 empty] | Oil | 0 |  | Klüberbio Z 2-5 | Klüber Lubrication AG
| Graisse |  | Klüberfood NH1 14-261 |  | Klüber Lubrication AG |  |  | Non | Blanc | H1 | savon complexe d'aluminium spécial | hautement raffinée | ? | 1 | -30 | 120 | 70 | 500 000 | 0.91 | > 200 |  | 260 | ?? | 310 - 340 | [5 empty] | X | [9 empty] | Non | [5 empty] | Grease | 0 |  | Klüberfood NH1 14-261 | Klüber Lubrication AG
| Graisse |  | Klüberfood NH1 64-422 |  | Klüber Lubrication AG | 55 / kg | 25 kg | Non | Beige | H1 | Silikat | PAO | Divers | 2 | -30 | 140 | 70 | 300 000 | 1 | > 220 |  | 420 | 45 | 265 - 295 | [5 empty] | X | [9 empty] | Non | [5 empty] | Grease | 0 |  | Klüberfood NH1 64-422 | Klüber Lubrication AG
| Graisse |  | Klüberfood NH1 94-301 |  | Klüber Lubrication AG |  |  | Non | Beige | H1 | savon complexe de calcium | huile d’hydrocarbures synthétiques, | ? | 0 / 1 | -35 | 120 | 70 | 500 000 | 0.98 | > 250 |  | 300 | ?? | 320 - 360 | [5 empty] | X | [9 empty] | Non | [5 empty] | Grease | 0 |  | Klüberfood NH1 94-301 | Klüber Lubrication AG
| Graisse |  | Klüberlectric B 42-72 |  | Klüber Lubrication AG |  |  | Non | Noir | Non | Li | ES | Graphite | 2 | -40 | 140 | 70 | 350 000 | 0.92 | 300 |  | 70 | 10 | 265 - 295 | [9 empty] | 1 - 90 | [5 empty] | Non | [5 empty] | Grease | 0 |  | Klüberlectric B 42-72 | Klüber Lubrication AG
| Graisse |  | Klüberlectric B 42-72 Storno |  | Klüber Lubrication AG | [34 empty] | Non | [5 empty] | Grease | 0 |  | Klüberlectric B 42-72 Storno | Klüber Lubrication AG
| Graisse |  | Klüberlectric BE 44-152 |  | Klüber Lubrication AG |  |  | Non | Noir | Non | Li, solide | SYNTH | Divers | 2 | -40 | 150 | 70 | 1 000 000 |  |  | ³1 | 150 | 19 | 265 - 295 | > 100 |  |  |  |  | X |  |  |  | 0 - 90 | [5 empty] | Non | [5 empty] | Grease | 0 |  | Klüberlectric BE 44-152 | Klüber Lubrication AG
| Graisse |  | Klüberlub BE 41-1501 |  | Klüber Lubrication AG |  |  | Non | Gris - Noir | Non | SpLi | Min | Graphite, MoS2, Haute pression (EP) | 1 | -10 | 150 | 70 | 100 000 | 0.92 | > 180 | 0 / 1 | 1500 | 60 | 310 - 340 |  | > 4 000 |  |  | X | X | [9 empty] | Non | [5 empty] | Grease | 0 |  | Klüberlub BE 41-1501 | Klüber Lubrication AG
| Graisse |  | Klüberlub BVH 71-461 |  | Klüber Lubrication AG |  |  | Non | Marron clair | Non | Ph | Min / PAO | Haute pression (EP) | 0 / 1 | -20 | 160 | 85 | 200 000 | 0.9 | > 240 | 1 / 1 |  |  | 340 - 370 |  |  |  |  | X | X |  |  |  | 0 / 1 - 90 | [5 empty] | Non | [5 empty] | Grease | 0 |  | Klüberlub BVH 71-461 | Klüber Lubrication AG
| Graisse |  | Klüberplex BE 11-462 |  | Klüber Lubrication AG |  |  | Non | Marron | Non | AIK | Min | Haute pression (EP) | 2 | -15 | 150 | 70 | - | 0.92 | > 230 | 0 / 1 | 500 | 30 | 265 - 295 | > 100 |  |  |  | X | X | [9 empty] | Non | [5 empty] | Grease | 0 |  | Klüberplex BE 11-462 | Klüber Lubrication AG
1947 | Graisse |  | Klüberplex BE 31.222 |  | Klüber Lubrication AG | 0 | pcs | Oui | [21 empty] | X | [9 empty] | Oui |  |  | Molykote G-0102 | BLASOLUBE Graisse universelle EP / Art. 492 |  | Grease | 0 |  | Klüberplex BE 31.222 | Klüber Lubrication AG
| Graisse |  | Klüberquiet BQH 72-102 |  | Klüber Lubrication AG |  |  | Non | Beige | Non | Ph | SE |  | 2 | -40 | 180 | 115 | 700 000 | 0.9 | > 250 | max. 1 | 100 | 11 | 265 - 295 | > 100 |  |  |  |  | X |  |  |  | 0 - 90 | [5 empty] | Oui | [5 empty] | Grease | 0 |  | Klüberquiet BQH 72-102 | Klüber Lubrication AG
| Graisse |  | Klübersynth BH 72-422 |  | Klüber Lubrication AG |  |  | Non | Beige | Non | Ph | SE / PFPE | Divers | 2 | -20 | 220 | 115 | 300 000 | 1.3 | > 250 | 0 / 1 | 420 | 34 | 265 - 295 | [5 empty] | X | [9 empty] | Non | [5 empty] | Grease | 0 |  | Klübersynth BH 72-422 | Klüber Lubrication AG
| Graisse |  | Klübersynth BMQ 72-162 |  | Klüber Lubrication AG |  |  | Non | Beige | Non | Ph | SE / PFPE | Divers | 2 / 3 | -40 | 200 | 115 | - | 1.3 | > 250 | max. 1 | 160 | 27 | 240 - 270 | > 100 |  |  |  |  | X | [9 empty] | Non | [5 empty] | Grease | 0 |  | Klübersynth BMQ 72-162 | Klüber Lubrication AG
1940 | Huile |  | Klübersynth MZ4-17 |  | Klüber Lubrication AG | 82.25 | kg | Oui | Brun | Non |  |  |  |  | -50 | 150 | 70 |  | 0.86 | [10 empty] | X | [9 empty] | Non |  |  | Molykote Supergliss |  | Foodoil SH 15 / Art. 699 | Oil | 0 |  | Klübersynth MZ4-17 | Klüber Lubrication AG
| Graisse |  | Klübersynth UH1 14-1600 |  | Klüber Lubrication AG |  |  | Non | Jaunâtre | H1 | AIK | PAO | Divers | 0 | -45 | 120 | 70 | 500 000 | 0.85 | > 220 |  | 160 | 21 | 400 - 430 | [5 empty] | X | [9 empty] | Non | [5 empty] | Grease | 0 |  | Klübersynth UH1 14-1600 | Klüber Lubrication AG
| Graisse |  | Klübersynth UH1 14-31 |  | Klüber Lubrication AG |  |  | Non | Blanc | H1 | AIK | PAO |  | 1 | -45 | 120 | 70 | 700 000 | 0.9 | > 220 |  | 30 | 6 | 310 - 340 | [5 empty] | X | [9 empty] | Non | [5 empty] | Grease | 0 |  | Klübersynth UH1 14-31 | Klüber Lubrication AG
| Graisse |  | Klübertemp HM 83-402 |  | Klüber Lubrication AG |  |  | Non | Blanc | Non | K | SYNTH | PTFE | 2 | -40 | 260 | 180 | 300 000 | 1.96 | Non-mesurable | <1 | 420 | 40 |  |  | > 8000 | [13 empty] | Non | [5 empty] | Grease | 0 |  | Klübertemp HM 83-402 | Klüber Lubrication AG
| Graisse |  | Klübertherm HPX 83-402 |  | Klüber Lubrication AG |  |  | Non | Blanchâtre | Non | K | SYNTH | PTFE | 2 | -40 | 260 | 180 | 400 000 | 1.95 | Non-mesurable |  | 440 | 42 | 265 - 295 | [9 empty] | 0 - 90 | [5 empty] | Non | [5 empty] | Grease | 0 |  | Klübertherm HPX 83-402 | Klüber Lubrication AG
1966 | Graisse |  | Krytox GPL 105 und 205 |  | IKV TRIBOLOGIE | 341.8 | kg | Oui | [6 empty] | -36 | 204 | 115 | [22 empty] | Oui | [5 empty] | Grease | 0 |  | Krytox GPL 105 und 205 | IKV TRIBOLOGIE
| Graisse |  | Krytox GPL 225 |  | COSTENOBLE GmbH & CO. KG |  |  |  | Incolore |  | PTFE | ? |  | 2 | -36 | 204 | 115 |  | 1.94 | ~232 |  | 160 | 18 | [16 empty] | Oui | [5 empty] | Grease | 0 |  | Krytox GPL 225 | COSTENOBLE GmbH & CO. KG
| Graisse |  | Krytox LVP |  | COSTENOBLE GmbH & CO. KG | [5 empty] | PTFE | PFPE |  | 2 | -15 | 300 | 180 |  | 1.94 |  |  | 740 | 64.5 | [6 empty] | x | x | 4x10^-6 torr at 150°C | [13 empty] | Grease | 0 |  | Krytox LVP | COSTENOBLE GmbH & CO. KG
1963 | Graisse |  | Krytox GPL 227 |  | COSTENOBLE GmbH & CO. KG |  |  |  | Blanc | Non | ? | ? |  | 2 | -30 | 288 | 180 |  | 1.92 | ~320 |  | 440 | 42 | 460 |  | 0.4 mm | [13 empty] | Non | [5 empty] | Grease | 0 |  | Krytox GPL 227 | COSTENOBLE GmbH & CO. KG
1941 | Graisse |  | Lithoplex LM2 ASEOL (10-43) |  | Shell (Maagtechnic) | 11.08 | kg | Oui | [31 empty] | Non |  |  | Molykote G-0102 | BLASOLUBE Graisse EP au lithium / Art. 472 BLASOLUBE Graisse universelle EP / Art. 492 |  | Grease | 0 |  | Lithoplex LM2 ASEOL (10-43) | Shell (Maagtechnic)
1919 | Graisse |  | Longtime Optimol PD00 |  |  | 12.12 | kg | Oui | [31 empty] | Non |  |  |  | BLASOLUBE Graisse spéc. pour engrenage / Art. 371 |  | Grease | 0 |  | Longtime Optimol PD00 | 0
1911 | Graisse |  | Microlube GBU Y 131 |  | Klüber Lubrication AG | 47.5 | kg | Oui | Beige claire - Brunâtre | Non | BaK | Min / PAO | Microlube | 1 | -30 | 150 | 70 | 500 000 | 0.95 |  | 1 | 130 | 17 | 310 - 340 |  | > 3000 |  |  |  | X |  |  |  | 0 - 90 | [5 empty] | Non |  |  | Molykote PG75 |  | Rocol Sapphire 1 | Grease | 0 |  | Microlube GBU Y 131 | Klüber Lubrication AG
| Graisse |  | Microlube GL 262 |  | Klüber Lubrication AG | 38.15 / kg 71.05 / kg 58.50 / kg 49.45 / kg | 1 Bidon de 25 kg 0-5 boîtes de 1kg 6-10 boîtes de 1kg 11- boîtes de 1kg | Non | Marron - Jaunâtre | Non | SpLi | Min | Microlube | 2 | -25 | 140 | 70 | 300 000 | 0.89 | > 250 | 1 |  |  | 265 - 295 | [5 empty] | X |  |  |  | 0 / 1 - 90 | [5 empty] | Non |  | Pour faible vitesse avec vibration |  |  |  | Grease | 0 |  | Microlube GL 262 | Klüber Lubrication AG
1906 | Graisse |  | Mobiltemp SHC 100 |  | Esso (Suisse) | 26.45 | kg | Oui | [31 empty] | Non |  |  | Molykote G-6000 |  | BLASOLUBE avec EP / Art. 316 | Grease | 0 |  | Mobiltemp SHC 100 | Esso (Suisse)
7003 | Graisse | GL069 | Molykote 33 Extreme Low Temp, medium |  | Credimex AG |  |  | Non | Blanc | Non | Li | Si | Haute pression (EP) | 2 | -73 | 204 | 115 | 200000 | 0.97 | 226 |  | 100 (à 25°C) |  | 280 |  | 1 200 |  |  | X | [10 empty] | Non | [5 empty] | Grease | GL069 |  | Molykote 33 Extreme Low Temp, medium | Credimex AG | Yes
| Graisse |  | Molykote BG 20 |  | Credimex AG | 148 | kg | Non | Beige | Non |  |  |  |  | -45 | 180 | 115 |  | 1.01 | > 295 |  | 55 | [17 empty] | Non | [5 empty] | Grease | 0 |  | Molykote BG 20 | Credimex AG
| Graisse |  | Molykote BG 87 |  | Credimex AG | 890 | kg | Non | Blanc | Non |  |  | PTFE | 2 | -35 | 250 | 115 |  | 1.96 | None |  |  |  | 265 - 295 |  | 4 800 | [13 empty] | Non | [5 empty] | Grease | 0 |  | Molykote BG 87 | Credimex AG
| Graisse |  | Molykote G-0052 FG |  | Credimex AG | 43 | kg | Non | Blanc | H1 | AlK | Min | Additifs extreme Pression | 0 | -17 | 150 | 70 |  | 0.89 | 216 |  | 70 |  | 370 |  |  |  |  | X | [10 empty] | Non | [5 empty] | Grease | 0 |  | Molykote G-0052 FG | Credimex AG
| Graisse |  | Molykote G-0100 |  | Credimex AG | 46 | kg | Non | Beige | Non | Ph | Min |  | 2 | -40 | 170 | 95 |  |  | > 250 | Yes | 96 | 10.5 | 265 - 295 |  | 1 600 | [13 empty] | Non | [5 empty] | Grease | 0 |  | Molykote G-0100 | Credimex AG
| Graisse |  | Molykote G-0101 |  | Credimex AG | 39 | kg | Non | Brun jaunâtre | Non | LiK | Min |  | 2 | -20 | 150 | 70 |  |  | > 260 |  | 101 | 11.5 | 280 |  | 2 000 | [13 empty] | Non | [5 empty] | Grease | 0 |  | Molykote G-0101 | Credimex AG
| Graisse |  | Molykote G-0102 |  | Credimex AG | 26 | kg | Non | Brun | Non | Cak | Min | Haute pression (EP) | 2 | -25 | 140 | 70 |  |  | > 300 |  | 150 | 11.2 | 275 - 295 |  | 3 200 |  |  | X | [10 empty] | Non | [5 empty] | Grease | 0 |  | Molykote G-0102 | Credimex AG
| Graisse |  | Molykote G-1001 |  | Credimex AG | 55 | kg | Non | Brun clair | Non | LiK | Min + Synth |  | 3 | -30 | 150 | 70 |  |  | > 260 | Yes | 57.9 | 8.1 | 250 |  | 1 800 | [13 empty] | Non | [5 empty] | Grease | 0 |  | Molykote G-1001 | Credimex AG
| Graisse |  | Molykote G-2001 |  | Credimex AG | 87 | kg | Non | Beige | Non | Li / Ca | PAO |  | 2 | -50 | 130 | 70 |  |  | > 190 |  | 35 | 6 |  |  | 1 500 | [13 empty] | Non | [5 empty] | Grease | 0 |  | Molykote G-2001 | Credimex AG
| Graisse |  | Molykote G-4500 |  | Credimex AG | 55 | kg | Non | Blanche | H1 | AlK | SYNTH | PTFE | 2 | -40 | 150 | 70 |  | 0.84 | 271 |  | 30 | 5.6 | 280 |  | 315 | [13 empty] | Non | [5 empty] | Grease | 0 |  | Molykote G-4500 | Credimex AG
| Graisse |  | Molykote G-6000 |  | Credimex AG | 137 | kg | Non | Brun clair | Non | Diurée | SYNTH |  | 2 | -40 | 200 | 115 |  |  | > 260 |  | 103 |  | 280 |  | 1 300 | [13 empty] | Non | [5 empty] | Grease | 0 |  | Molykote G-6000 | Credimex AG
| Graisse |  | Molykote Longterm W2 |  | Credimex AG | 25.9 | kg | Non | Blanche | Non |  |  |  | 2 | -30 | 110 |  |  | 0.9 | >= 180 |  | 0.9 |  |  |  | 2 400 | [13 empty] | Non | [5 empty] | Grease | 0 |  | Molykote Longterm W2 | Credimex AG
| Graisse |  | Molykote Multilub |  | Credimex AG | 12.5 9.75 / kg | Kg bidon 20 kg | Non | Beige jaunâtre | Non | Li | Min | Haute pression (EP) | 2 | -25 | 120 | 70 | 450 000 | 0.87 |  |  | 114 |  | 265 - 295 |  | 2 200 |  |  | X | [10 empty] | Non | [5 empty] | Grease | 0 |  | Molykote Multilub | Credimex AG
| Graisse |  | Molykote Supergliss (oil) |  | Credimex AG | 76.5 | 5l | Non | Transparante | Non |  | Min | Amélioration adhérence | [5 empty] | 0.83 |  | Yes | 3.6 |  |  |  | 1 400 | [13 empty] | Non | [5 empty] | Grease | 0 |  | Molykote Supergliss (oil) | Credimex AG
| Graisse |  | Molykote YM-102 |  | Credimex AG | 93 CHF / kg | fût de 16kg | Non | Jaune |  | Li | Polyalphaoléphine | Haute pression (EP) | 2007-02-01 | -50 | 150 | 70 |  |  | 202 | 0 | 29 |  | 285 - 315 |  | 5 500 |  |  | X | [10 empty] | Non |  | Lubrifaint solide |  |  |  | Grease | 0 |  | Molykote YM-102 | Credimex AG
| Graisse |  | Molywhite LSG |  | Kyodo Yushi |  |  | Non | Jaune, beurre | Non | Li | Min + PAO |  | 1 | -40 | 150 | 70 |  | 0.89 | 200 |  | 65.4 | 8.5 | 325 |  | 2 452 | [13 empty] | Non | [5 empty] | Grease | 0 |  | Molywhite LSG | Kyodo Yushi
| Graisse |  | Multemp AC-J |  | Kyodo Yushi |  |  | Non | Brun clair, beurre | Non | Li | Polyglycol |  | 2 | -45 | 130 | 70 |  | 1 | 200 |  | 105 |  | 280 |  | 1 236 | [13 empty] | Non | [5 empty] | Grease | 0 |  | Multemp AC-J | Kyodo Yushi
| Graisse |  | Multemp AC-P |  | Kyodo Yushi |  |  | Non | Noir, beurre | Non | Li | Hydrocarbures + diester | Graphite, MoS2, Haute pression (EP) | 2 | -55 | 150 | 70 |  | 0.93 | 200 |  | 23.7 | 5 | 280 |  | 7 845 |  |  | X | [10 empty] | Non | [5 empty] | Grease | 0 |  | Multemp AC-P | Kyodo Yushi
| Graisse |  | Multemp ET-100K |  | Kyodo Yushi |  |  | Non | Brun clair, beurre | Non | Ph | SE - SYNTH |  | 2 / 3 | -40 | 200 | 115 | 850 000 | 0.95 | > 260 |  | 103 | 12.8 | 280 |  | 1 569 | [13 empty] | Non | [5 empty] | Grease | 0 |  | Multemp ET-100K | Kyodo Yushi
| Graisse |  | Multemp ET-K |  | Kyodo Yushi |  |  | Non | Brun clair, beurre | Non | Benzénique diurée | SE - SYNTH |  | 1 / 2 | -40 | 200 | 115 | 850 000 | 0.95 | 230 |  | 95.1 | 12 | 300 | [15 empty] | Non | [5 empty] | Grease | 0 |  | Multemp ET-K | Kyodo Yushi
| Graisse |  | Multemp ET-R |  | Kyodo Yushi |  |  | Non | Brun clair, beurre | Non | Ph | SE - SYNTH |  | 2 | -40 | 200 | 115 | 850 000 | 0.91 | > 260 |  | 103 | 12.8 | 280 | [15 empty] | Non | [5 empty] | Grease | 0 |  | Multemp ET-R | Kyodo Yushi
| Graisse |  | Multemp HL-D |  | Kyodo Yushi |  |  | Non | Blanche crème | Non | Li | PAO + polyolester |  | 2 | -40 | 150 | 70 |  | 0.84 | 210 |  | 1 000 | 138 | 280 |  | 1 961 | [13 empty] | Non | [5 empty] | Grease | 0 |  | Multemp HL-D | Kyodo Yushi
| Graisse |  | Multemp LT No. 2 |  | Kyodo Yushi |  |  | Non | Blanche crème | Non | Li | SE |  | 2 | -60 | 130 | 70 | 1 000 000 | 0.94 | 190 |  | 9 |  | 280 | [15 empty] | Non | [5 empty] | Grease | 0 |  | Multemp LT No. 2 | Kyodo Yushi
| Graisse |  | Multemp SA |  | Kyodo Yushi |  |  | Non | Brun clair, beurre | Non | Li | Min + PAO |  | 2 | -40 | 130 | 70 |  | 0.88 | 205 |  | 32.1 |  | 280 | [15 empty] | Non | [5 empty] | Grease | 0 |  | Multemp SA | Kyodo Yushi
| Graisse |  | Multemp SB-M |  | Kyodo Yushi |  |  | Non | Brun clair, beurre | Non | Diurée | PAO |  | 3 / 4 | -40 | 200 | 115 | 1 000 000 | 0.85 | > 260 |  | 47.6 | 7.9 | 220 | [15 empty] | Non | [5 empty] | Grease | 0 |  | Multemp SB-M | Kyodo Yushi
| Graisse |  | Multemp SC-U |  | Kyodo Yushi |  |  | Non | Brun jaunâtre | Non | Diurée | PAO | Additifs extreme Pression | 2 | -40 | 200 | 115 |  | 0.84 | > 260 |  | 47 | 8 | 280 |  | 1 236 |  |  | X | [10 empty] | Non | [5 empty] | Grease | 0 |  | Multemp SC-U | Kyodo Yushi
| Graisse |  | Multemp SSG |  | Kyodo Yushi |  |  | Non | Blanche crème | Non | Diurée | PAO |  | 1 / 2 | -50 | 150 | 70 |  | 0.85 | > 260 |  | 48.1 | 8.41 | 300 | [15 empty] | Non | [5 empty] | Grease | 0 |  | Multemp SSG | Kyodo Yushi
| Graisse |  | Nosol GBY 2 |  | Klüber Lubrication AG |  |  | Non | Beige | Non | Gel | SYNTH | Microlube | 2 / 3 | -15 | 130 | 70 | 50 000 | 1.15 |  |  |  |  | 240 - 300 | [9 empty] | 0 - 90 | [5 empty] | Non | [5 empty] | Grease | 0 |  | Nosol GBY 2 | Klüber Lubrication AG
| Graisse |  | NYEVAC 9724 |  | Nye Lubrificants |  |  | Non | Jaune clair | Non | PTFE | Polyolester | ­ | 0 | -40 | 150 |  |  | 1 |  |  | 61 | 9.7 | [7 empty] | X | - Evaporation 24h/100°C 0.07% (Nye CTM-1) - Stabilité au vide 24h/125°C TML 0.41%, CVCM 0.136% (ASTM E-595) - Pression de vapeur 25°C 2x10-7 (Knudsen) | [7 empty] | Non | Roulements de pompe turbomoléculaire | Graisse pour utilisation dans le vide haute vitesse. Il s'agit de la graisse utilisée par ADIXEN pour les roulements de pompe à vide (les roulement principaux, et peut-être cuex de back-up), seringues de regraissage vendues 120$ pour 0.3ml, 450$ pour 50ml |  |  |  | Grease | 0 |  | NYEVAC 9724 | Nye Lubrificants
| Graisse |  | Omala 150 (74-533) |  | Shell (Maagtechnic) |  | kg | Non |  | Non |  | Min | Haute pression (EP) | [5 empty] | A 15°C: 0.885 |  |  | 150 | 15 | [5 empty] | X | [10 empty] | Non |  |  | Valvoline EPG 150 | BLASOLUBE Graisse spéc. pour engrenage / Art. 161 Huile engrenages hte pression EP 80W90 / Art. 230 |  | Grease | 0 |  | Omala 150 (74-533) | Shell (Maagtechnic)
1937 | Graisse |  | Optimol Viscogen KL 3 |  | WHG- antriebstechnik AG | 24.68 | l | Oui | [31 empty] | Non |  |  |  |  | Foodoil SH 32 / Art. 701 | Grease | 0 |  | Optimol Viscogen KL 3 | WHG- antriebstechnik AG
| Graisse |  | Optitemp LG 0 |  | WHG- antriebstechnik AG |  |  |  | Light colored | [5 empty] | -50 | 100 |  |  | 0.851 | 192 | 0 |  |  | 355 - 385 | [9 empty] | 0 | [5 empty] | Non |  |  |  | Art. 08304 |  | Grease | 0 |  | Optitemp LG 0 | WHG- antriebstechnik AG
| Graisse |  | Optitemp LG2 |  | WHG- antriebstechnik AG |  |  |  | Light colored | [5 empty] | -50 | 128 | 70 |  | 0.851 | 220 | 0 |  |  | 265 - 295 | [9 empty] | 0 | [5 empty] | Oui |  |  |  | Art. 08308 |  | Grease | 0 |  | Optitemp LG2 | WHG- antriebstechnik AG
| Graisse |  | Palmax L |  | Kyodo Yushi |  |  | Non | Noir, beurre | Non | LiK | Huile minérale | Additifs extreme Pression | 1 / 2 | -10 | 150 | 70 | 250 000 | 0.93 | 235 |  | 177 | 17.2 | 300 |  | 3 923 |  |  | X | [10 empty] | Non | [5 empty] | Grease | 0 |  | Palmax L | Kyodo Yushi
| Graisse |  | Palmax RBG |  | Kyodo Yushi |  |  | Non | Jaune, beurre | Non | LiK | Huile minérale | Additifs extreme Pression | 1 / 2 | -10 | 150 | 70 | 250 000 | 0.92 | 215 |  | 177 | 17.2 | 300 |  | 3 923 |  |  | X | [10 empty] | Non | [5 empty] | Grease | 0 |  | Palmax RBG | Kyodo Yushi
| Graisse |  | Pâte lubrifiante sèche / Art. 639 |  | Blaser Swisslube AG | 29.07 / Pc 115.82 / Pc | 100 g tube 750 g tube | Non | Bleu - Noir | Non | Molybdène | Min | [6 empty] | 1.6 | >150 | [19 empty] | Non | [5 empty] | Grease | 0 |  | Pâte lubrifiante sèche / Art. 639 | Blaser Swisslube AG
| Graisse |  | Petamo GHY 441 |  | Klüber Lubrication AG |  |  | Non | Beige clair | Non | Ph | SE |  | 1 | -30 | 180 | 115 | 250 000 |  | > 250 |  | 440 | 38 | 310 - 340 | -- |  |  |  |  | X | [9 empty] | Non | [5 empty] | Grease | 0 |  | Petamo GHY 441 | Klüber Lubrication AG
1909 | Graisse |  | Petamo GHY 443 |  | Esso (Suisse) | 145 | kg | Oui | [31 empty] | Non |  |  | Molykote G-6000 |  |  | Grease | 0 |  | Petamo GHY 443 | Esso (Suisse)
| Graisse |  | Petamo GHY 443 |  | Klüber Lubrication AG |  |  | Non | Beige | Non | Ph | SE |  | 2 / 3 | -25 | 180 | 115 | 250 000 |  | > 250 |  | 440 | 38 | 250 - 280 | passé |  |  |  |  | X |  |  |  |  | DIN 51825: KHE3R |  |  |  |  | Non |  | HT, FC, moyenne vitesse, pour forte charge, résistance l`humidité et la corrosion |  |  |  | Grease | 0 |  | Petamo GHY 443 | Klüber Lubrication AG
1926 | Graisse |  | Petamo GY 193, fûts 25 Kg |  | Klüber Lubrication AG | 105.45 | kg | Oui | Beige | Non | Ph | SE |  | 2 | -35 | 180 | 115 | 400 000 | 1.03 | > 240 |  | 160 | env. 17.5 | 270 - 310 | [5 empty] | X |  |  |  |  | DIN 51825: KHE3R |  |  |  |  | Non |  | HT, HV, LD | Molykote G-6000 |  | Rocol Sapphire Premier | Grease | 0 |  | Petamo GY 193, fûts 25 Kg | Klüber Lubrication AG
| Graisse |  | Petamo II/400A |  | Klüber Lubrication AG |  |  | Non | Blanc rosé | Non | Ph | SE |  | 0 / 00 | -30 | 180 | 115 | 500 000 | 1.03 | > 220 |  | 60 | 9 | 380 - 420 | [15 empty] | Non | [5 empty] | Grease | 0 |  | Petamo II/400A | Klüber Lubrication AG
| Graisse |  | Petamo III/350 |  | Klüber Lubrication AG |  |  | Non | Jaune | Non | Ph | SE |  | 0 / 1 | -20 | 200 | 115 | 400 000 | 1.01 | > 250 |  |  |  | 320 - 370 | [5 empty] | X | [9 empty] | Non | [5 empty] | Grease | 0 |  | Petamo III/350 | Klüber Lubrication AG
1923 | Graisse |  | Polylub GA 352 P |  | Klüber Lubrication AG | 21.9 | kg | Oui | Ambre | H2 | AIK | Min |  | 2 | -30 | 120 | 70 | 300 000 | 0.92 | > 220 | <= 1 | 210 | 20 | 280 - 310 | [5 empty] | X | [9 empty] | Non |  | Pour l'alimentaire (norme H2), bonne résistance l'eau, Autre graisse compatible pour l'alimentaire: Staburags NBU 12 avec un prix brute d'env: 97.-/kg. Prix brutede la Polylube GA 352 P: 43.-/kg | Molykote G-0052 FG |  | BLASOLUBE Graisse universelle / Art. 303 Foodgrease SPH 2 / Art. 728 | Grease | 0 |  | Polylub GA 352 P | Klüber Lubrication AG
| Graisse |  | Polyrex EM |  | Mobil |  |  | Non | Bleue | Non |  |  |  | 2 | -29 | 177 | 95 |  |  | 260 |  | 115 | 12.2 | 285 | [15 empty] | Non | [5 empty] | Grease | 0 |  | Polyrex EM | Mobil
| Graisse |  | Polyrex EM 103 |  | Mobil |  |  | Non | Bleue | Non |  |  |  | 3 | -29 | 177 | 95 |  |  | 270 |  | 115 | 12.2 | 250 | [15 empty] | Non | [5 empty] | Grease | 0 |  | Polyrex EM 103 | Mobil
| Graisse |  | Polyrex EP2 |  | Mobil |  |  | Non | Vert | Non | Ph | Huile minérale | Haute pression (EP) | 2 | -50 | 176 | 95 |  |  | 280 |  | 235 | 18.4 | 280 - 310 |  |  |  |  | X | [10 empty] | Non | [5 empty] | Grease | 0 |  | Polyrex EP2 | Mobil
| Graisse |  | Powerlite WR No. 1 |  | Kyodo Yushi |  |  | Non | Brun, beurre | Non | Cak | Huile minérale |  |  | -20 | 180 | 115 |  |  | > 260 |  | 132 | 14.9 | 325 |  | 7 845 | [13 empty] | Non | [5 empty] | Grease | 0 |  | Powerlite WR No. 1 | Kyodo Yushi
| Graisse |  | Powerlite WR No. 2 |  | Kyodo Yushi |  |  | Non | Brun, beurre | Non | Cak | Huile minérale |  |  | -20 | 180 | 115 |  |  | > 260 |  | 132 | 14.9 | 280 |  | 6 079 | [13 empty] | Non | [5 empty] | Grease | 0 |  | Powerlite WR No. 2 | Kyodo Yushi
| Graisse |  | Raremax AF-1 |  | Kyodo Yushi |  |  | Non | Jaune clair, beurre | Non | Ph | Huile minérale |  | 1 / 2 | -20 | 170 | 95 | 400 000 | 0.91 | > 260 |  | 74.7 | 9.3 | 300 |  | 1 568 | [13 empty] | Non | [5 empty] | Grease | 0 |  | Raremax AF-1 | Kyodo Yushi
| Graisse |  | Raremax SUPER N |  | Kyodo Yushi |  |  | Non | Brun clair, beurre | Non | Diurée | Min + PAO |  | 3 | -40 | 200 | 115 | 650 000 | 0.9 | > 260 |  | 87.9 | 10.5 | 260 |  | 1 569 | [13 empty] | Non | [5 empty] | Grease | 0 |  | Raremax SUPER N | Kyodo Yushi
| Graisse |  | Retinax CSZ |  | Shell (Maagtechnic) |  |  | Non | Bleue |  | Li / Ca |  |  | 00 / 000 | -40 | 120 | 70 |  | 0.9 | > 170 |  | 45 | 5.7 | 430 - 460 | [15 empty] | Non | [5 empty] | Grease | 0 |  | Retinax CSZ | Shell (Maagtechnic)
1907 | Graisse |  | Rhéolube 703 CS |  |  | 73.55 | kg | Oui | [31 empty] | Non |  |  |  |  | Foodoil SH 100 / Art. 704 | Grease | 0 |  | Rhéolube 703 CS | 0
| Graisse |  | RHUS A 17 9005001 |  | Bechem | 17 | Bidon de 25 kg | Non |  | Non | Bentonite | Min | - | 2 | -20 | 150 | 70 |  | ca. 0,93 | n.m. | 0 und 0 | env. 250 | env. 21 | 265 - 295 | A/1500/6000-120 | [8 empty] | 1 - 90 | K 2 N-20 |  |  |  |  | Non | [5 empty] | Grease | 0 |  | RHUS A 17 9005001 | Bechem
1965 | Graisse |  | Rocol Foodlube Hi-Temp 2 / Art. 697 |  | Blaser Swisslube AG | 31.91 / Pc 34.50 / kg 33.00 / kg 30.50 / kg | 380 g tube 4 kg 18 kg 50 kg | Non | Blanc |  | Silicates | Si | PTFE | [5 empty] | 1.12 | >300 | [19 empty] | Non |  | Non compatible avec Multicor DW3 plus article 1962 |  |  |  | Grease | 0 |  | Rocol Foodlube Hi-Temp 2 / Art. 697 | Blaser Swisslube AG
| Graisse |  | Rocol Foodlube Universal Grease 2 / Art. 692 |  | Blaser Swisslube AG | 25.58 / Pc 33.00 / kg 27.50 / kg 24.50 / kg | 380 g tube 4 kg 18 kg 170 kg | Non | Blanc | H1 | Al | PAO | ­ | [5 empty] | 0.9 | >100 |  | 47 | [17 empty] | Non | [5 empty] | Grease | 0 |  | Rocol Foodlube Universal Grease 2 / Art. 692 | Blaser Swisslube AG
| Graisse |  | Rocol Sapphire 1 |  | Blaser Swisslube AG | 23.00 / kg 20.50 / kg 18.00 / kg | 5 kg 18 kg 50 kg | Non | Bleue |  | Savon multi-complexe | Min |  | 1 | -30 | 150 | 70 |  | 1 | > 230 |  | 180 | 17 | [16 empty] | Non | [5 empty] | Grease | 0 |  | Rocol Sapphire 1 | Blaser Swisslube AG
| Graisse |  | Rocol Sapphire 2 |  | Blaser Swisslube AG | 23.00 / kg 20.50 / kg | 5 kg 18 kg | Non | Bleue |  | Savon multi-complexe | Min |  |  | -30 | 150 | 70 |  | 1 | > 230 |  | 180 | 17 | [16 empty] | Non | [5 empty] | Grease | 0 |  | Rocol Sapphire 2 | Blaser Swisslube AG
| Graisse |  | Rocol Sapphire Aqua 2 |  | Blaser Swisslube AG | 27.00 / kg 23.00 / kg 22.00 / kg 21.00 / kg | 4 kg 18 kg 50 kg 180 kg | Non | Brun |  | Al | Min |  | 2 | -20 | 150 | 70 |  | 0.9 | > 150 |  | 120 | 11 | [16 empty] | Non | [5 empty] | Grease | 0 |  | Rocol Sapphire Aqua 2 | Blaser Swisslube AG
| Graisse |  | Rocol Sapphire Aqua Sil |  | Blaser Swisslube AG | 135.00 / kg | 5 kg | Non | Blanc |  | Inorganic colloid | Si |  | 3/4 | -40 | 200 | 115 |  | 1.12 | > 200 |  | 700 | 380 | [16 empty] | Non | [5 empty] | Grease | 0 |  | Rocol Sapphire Aqua Sil | Blaser Swisslube AG
| Graisse |  | Rocol Sapphire Aqua Sil Hi Load |  | Blaser Swisslube AG | 420.00 / kg | 5 kg | Non | Gris - Noir |  | Inorganic colloid | Si | MoS2 | 3/4 | -40 | 200 | 115 |  | 1.12 | > 200 |  | 700 | 380 | [16 empty] | Non | [5 empty] | Grease | 0 |  | Rocol Sapphire Aqua Sil Hi Load | Blaser Swisslube AG
| Graisse |  | Rocol Sapphire Endure |  | Blaser Swisslube AG | 860.00 / kg | 5 kg | Non | Blanche |  |  | Perfluorinated Polyether | PTFE | 2 | -25 | 280 | 180 |  | 1.5 | > 300 |  | 420 | 40 | [16 empty] | Non | [5 empty] | Grease | 0 |  | Rocol Sapphire Endure | Blaser Swisslube AG
| Graisse |  | Rocol Sapphire Extreme |  | Blaser Swisslube AG | 75.00 / kg 60.00 / kg | 5 kg 18 kg | Non | Bleu - Noir |  | Organically disulphide | Min | MoS2 | 2 | -10 | 235 | 115 |  | < 1 | > 200 |  | 200 | 20 | [16 empty] | Non | [5 empty] | Grease | 0 |  | Rocol Sapphire Extreme | Blaser Swisslube AG
| Graisse |  | Rocol Sapphire Hi Load 2 |  | Blaser Swisslube AG | 28.50 / kg 25.00 / kg | 5 kg 18 kg | Non | Bleu - Noir |  | Savon multi-complexe | Min | MoS2 |  | -30 | 150 | 70 |  | 1 | > 200 |  | 180 | 17 | [16 empty] | Non | [5 empty] | Grease | 0 |  | Rocol Sapphire Hi Load 2 | Blaser Swisslube AG
| Graisse |  | Rocol Sapphire Hi Pressure |  | Blaser Swisslube AG | 32.00 / kg 27.50 / kg | 5 kg 18 kg | Non | Bleu - Noir |  | Organically modified clay | Min | MoS2 | 2 | -20 | 150 | 70 |  | < 1 | > 200 |  | 184 | 15 | [16 empty] | Non | [5 empty] | Grease | 0 |  | Rocol Sapphire Hi Pressure | Blaser Swisslube AG
| Graisse |  | Rocol Sapphire Hi-speed 2 |  | Blaser Swisslube AG | 36.00 / Pc 78.00 / kg | 380 g tube 5 kg | Non | Brun | [9 empty] | < 1 | > 150 | [19 empty] | Non | [5 empty] | Grease | 0 |  | Rocol Sapphire Hi-speed 2 | Blaser Swisslube AG
| Graisse |  | Rocol Sapphire Lo Temp 2 |  | Blaser Swisslube AG | 28.50 / kg 22.00 / kg | 4.5 kg 18 kg | Non | Beige |  | Savon multi-complexe | Semi-synthétique |  | 2 | -50 | 120 | 70 |  | 1 | > 200 |  | 69 | 8.5 | [16 empty] | Non | [5 empty] | Grease | 0 |  | Rocol Sapphire Lo Temp 2 | Blaser Swisslube AG
| Graisse |  | Rocol Sapphire Premier |  | Blaser Swisslube AG | 48.00 / kg 42.00 / kg 36.00 / kg | 4 kg 18 kg 170 kg | Non | Beige |  | Li | SYNTH | PTFE | 2 | -50 | 200 | 115 |  | 0.98 | > 280 |  | 50 | 8 | [16 empty] | Non | [5 empty] | Grease | 0 |  | Rocol Sapphire Premier | Blaser Swisslube AG
| Graisse |  | SINTONO GPE 703 ELC |  | LUBCON |  |  | Non | Noire | Non | Polycarbamide | SE | ­ | 3 | -40 | 180 | 115 | 1 300 000 |  | 290 |  | 70 |  | 220 - 250 | [15 empty] | Non | [5 empty] | Grease | 0 |  | SINTONO GPE 703 ELC | LUBCON
| Graisse |  | Staburags N 12 MF |  | Klüber Lubrication AG |  |  | Non | Noir | Non |  | Min | MoS2 | 2 / 3 | -20 | 140 | 70 | 500 000 | 0.95 | > 220 |  | 210 | 18 | 245 - 275 | [5 empty] | O | [9 empty] | Non | [5 empty] | Grease | 0 |  | Staburags N 12 MF | Klüber Lubrication AG
1951 | Graisse |  | Staburags NBU 12 |  | Klüber Lubrication AG | 126 | Kg | Oui | Marron clair | H2 | BaK | Min |  | 2 / 3 | -20 | 150 | 70 | 350 000 | 0.99 | > 220 |  | 220 | 19 | 245 - 275 |  |  |  |  | X | X |  |  |  |  | DIN 51825: KP2N-15 |  | JCH/JWX |  |  | Oui |  | Avec additifs EP, FC (C/P<8) Pouvoir anticorrosif renforcé |  |  |  | Grease | 0 |  | Staburags NBU 12 | Klüber Lubrication AG
| Graisse |  | Staburags NBU 12 Altemp |  | Klüber Lubrication AG |  |  | Non | Beige | Non | BaK | Min | Altempan | 2 / 3 | -15 | 150 | 70 | 350 000 | 1.08 | 170 |  | 225 | 19 | 245 - 275 |  |  |  |  | X | X | [9 empty] | Non | [5 empty] | Grease | 0 |  | Staburags NBU 12 Altemp | Klüber Lubrication AG
1939 | Graisse |  | Staburags NBU 30 |  | Klüber Lubrication AG | 92.6 | kg | Oui | Marron clair | H2 | BaK | Min |  | 2 / 3 | -10 | 160 | 85 | 100 000 | 0.99 | > 220 |  | 500 | 31 | 245 - 275 | [5 empty] | X | [9 empty] | Non |  |  | Molykote G-0102 |  | BLASOLUBE Graisse universelle EP / Art. 492 Foodgrease SPH 2 / Art. 728 | Grease | 0 |  | Staburags NBU 30 | Klüber Lubrication AG
| Graisse |  | Stabutherm GH 461 |  | Klüber Lubrication AG |  |  | Non | Beige claire - Brunâtre | H2 | Ph | Min |  | 1 | -20 | 200 | 115 | - |  | > 240 | 0 | [8 empty] | X | [9 empty] | Non | [5 empty] | Grease | 0 |  | Stabutherm GH 461 | Klüber Lubrication AG
| Graisse |  | Stabutherm GH 462 |  | Klüber Lubrication AG |  |  | Non | Beige | H2 | Ph | Min |  | 2 | -10 | 180 | 115 |  |  | > 240 | 1 | [8 empty] | X | [9 empty] | Non | [5 empty] | Grease | 0 |  | Stabutherm GH 462 | Klüber Lubrication AG
| Graisse |  | Stamina EP2 |  | Shell (Maagtechnic) |  |  | Non | Brun |  | Ph |  |  | 2 | -25 | 150 | 70 |  | 0.9 | 260 |  | 220 | 15.6 | 265 - 295 | [15 empty] | Non | [5 empty] | Grease | 0 |  | Stamina EP2 | Shell (Maagtechnic)
| Graisse |  | Syntheso GLEP 1 |  | Klüber Lubrication AG |  |  | Non | Beige | Non | SpLi | PG | Haute pression (EP) | 1 | -20 | 130 | 70 | 500 000 | 0.92 | > 190 |  |  |  | 265 - 295 |  |  |  |  | X | O | [9 empty] | Non | [5 empty] | Grease | 0 |  | Syntheso GLEP 1 | Klüber Lubrication AG
| Graisse |  | THERMOPLEX 2 TML spécial |  | LUBCON |  |  | Non | Jaune | Non | Li | SE |  | 2 | -70 | 130 | 70 | 1 600 000 | 0.94 | > 170 | 0 - 0 | 20 | 6 | 265 - 295 |  | 2 600 - 2 800 | [13 empty] | Non | [5 empty] | Grease | 0 |  | THERMOPLEX 2 TML spécial | LUBCON
| Graisse |  | THERMOPLEX Li 302 |  | LUBCON |  |  | Non | Beige claire | Non | Li | SE | ­ | 2 | -50 | 140 | 70 | 1 300 000 | 0.955 | > 170 | 0 - 0 | 30 | 7.4 | 265 - 295 | [15 empty] | Non | [5 empty] | Grease | 0 |  | THERMOPLEX Li 302 | LUBCON
| Graisse |  | THERMOPLEX LME 252 |  | LUBCON |  |  | Non |  | Non | Li spécial | PFAE - Ester | ­ | 2 | -40 | 160 |  | 1 800 000 | 1.01 | > 230 | 0 - 0 | 30 | 7.2 |  |  | 2 600 - 2 800 |  |  |  |  | X | [8 empty] | Non | Roulements de pompe turbomoléculaire | Graisse pour utilisation dans le vide haute vitesse |  |  |  | Grease | 0 |  | THERMOPLEX LME 252 | LUBCON
| Graisse |  | THERMOPLEX LME 552 |  | LUBCON | CHF 189/0.1kg CHF 498/0.4kg CHF 1114.5/1kg CHF 1074.7/25kg |  | Non |  | Non | Li spécial | PFPE - Ester | ­ | 2 | -40 | 200 |  | 1 300 000 | 1.15 | > 230 | 0 - 0 | 55 | 12 |  | F50: > 500 | 3 200 - 3 600 |  |  |  |  | X | [8 empty] | Non | [5 empty] | Grease | 0 |  | THERMOPLEX LME 552 | LUBCON
1933 | Graisse |  | Topslide A220 A 16-45, fûts de |  | Shell (Maagtechnic) | 4.85 | kg | Oui | [31 empty] | Non |  |  | Valvoline Wayoil 220 K | Huile pour glissières 220 / Art. 749 |  | Grease | 0 |  | Topslide A220 A 16-45, fûts de | Shell (Maagtechnic)
| Graisse |  | TURMOFLUID ED 13 |  | LUBCON |  |  | Non | Clair transparent | Non | ? | ? | ­ | ? | -45 | 150 | 70 |  | 0.87 |  |  | 20 | [17 empty] | Non | [5 empty] | Grease | 0 |  | TURMOFLUID ED 13 | LUBCON
| Graisse |  | TURMOFLUID Série HLP 10 |  | LUBCON |  |  | Non | ? | Non | ? | ? | ­ | ? |  |  |  |  | 0.873 |  |  | 11 | 2.8 | [16 empty] | Non | [5 empty] | Grease | 0 |  | TURMOFLUID Série HLP 10 | LUBCON
| Graisse |  | TURMOFLUID Série HLP 100 |  | LUBCON |  |  | Non | ? | Non | ? | ? | ­ | ? |  |  |  |  | 0.884 |  |  | 98 | 11 | [16 empty] | Non | [5 empty] | Grease | 0 |  | TURMOFLUID Série HLP 100 | LUBCON
| Graisse |  | TURMOFLUID Série HLP 22 |  | LUBCON |  |  | Non | ? | Non | ? | ? | ­ | ? |  |  |  |  | 0.873 |  |  | 23.4 | 4.5 | [16 empty] | Non | [5 empty] | Grease | 0 |  | TURMOFLUID Série HLP 22 | LUBCON
| Graisse |  | TURMOFLUID Série HLP 32 |  | LUBCON |  |  | Non | ? | Non | ? | ? | ­ | ? |  |  |  |  | 0.874 |  |  | 32.4 | 5.4 | [16 empty] | Non | [5 empty] | Grease | 0 |  | TURMOFLUID Série HLP 32 | LUBCON
| Graisse |  | TURMOFLUID Série HLP 46 |  | LUBCON |  |  | Non | ? | Non | ? | ? | ­ | ? |  |  |  |  | 0.878 |  |  | 44 | 6.6 | [16 empty] | Non | [5 empty] | Grease | 0 |  | TURMOFLUID Série HLP 46 | LUBCON
| Graisse |  | TURMOFLUID Série HLP 68 |  | LUBCON |  |  | Non | ? | Non | ? | ? | ­ | ? |  |  |  |  | 0.883 |  |  | 69 | 8.7 | [16 empty] | Non | [5 empty] | Grease | 0 |  | TURMOFLUID Série HLP 68 | LUBCON
| Graisse |  | TURMOGREASE 2 PA |  | LUBCON |  |  | Non | Marron tranparent | Non | ? | ? | ­ | 2 | -30 | 160 | 85 |  | ? | > 230 | 0 - 0 | [18 empty] | Non | [5 empty] | Grease | 0 |  | TURMOGREASE 2 PA | LUBCON
| Graisse |  | TURMOGREASE CAK 1002 |  | LUBCON |  |  | Non | Marron | Non | Cak | Huile de base | ­ | ? | -30 | 130 | 70 | 400 000 | ? | > 250 |  | 96 | 12.1 | 265 - 295 | [15 empty] | Non | [5 empty] | Grease | 0 |  | TURMOGREASE CAK 1002 | LUBCON
| Graisse |  | TURMOGREASE CAK 2502 |  | LUBCON |  |  | Non | Marron | Non | ? | Min | ­ | 1 | -20 | 150 | 70 | 400 000 | 1 | > 300 | 0 - 0 | 250 | 22 | 265 - 295 |  | 5 000 | [7 empty] | 0 - 80 | [5 empty] | Non | [5 empty] | Grease | 0 |  | TURMOGREASE CAK 2502 | LUBCON
| Graisse |  | TURMOGREASE CAK 2502 MF |  | LUBCON |  |  | Non | Gris - Noir | Non | ? | Min | ­ | 1 | -20 | 160 | 85 | 400 000 | 1 | > 300 | 0 - 0 | 250 | 22 | 265 - 295 |  | > 5 000 | [7 empty] | 0 - 80 | [5 empty] | Non | [5 empty] | Grease | 0 |  | TURMOGREASE CAK 2502 MF | LUBCON
| Graisse |  | TURMOGREASE CAK 4002 |  | LUBCON |  |  | Non | Marron | Non | Cak | Min | ­ | 2 | -30 | 140 | 70 | 300 000 | ? | > 300 |  | 406 | 29.6 | 265 - 295 |  | 5 000 | [7 empty] | 0 - 80 | [5 empty] | Non | [5 empty] | Grease | 0 |  | TURMOGREASE CAK 4002 | LUBCON
| Graisse |  | TURMOGREASE CAN 1002 |  | LUBCON |  |  | Non | Beige | Non | CaK | PAO | ­ | 2 | -40 | 160 | 85 | 800 000 | 0.92 | > 220 | 0 - 0 | 100 | -- | 265 - 295 | [15 empty] | Non | [5 empty] | Grease | 0 |  | TURMOGREASE CAN 1002 | LUBCON
| Graisse |  | TURMOGREASE CAN 1801 TF |  | LUBCON |  |  | Non | Beige | Non | CaK | PAO | ­ | 1 | -30 | 160 | 85 | 600 000 | 0.92 | > 240 | 0 - 0 |  |  | 310 - 340 | [15 empty] | Non | [5 empty] | Grease | 0 |  | TURMOGREASE CAN 1801 TF | LUBCON
| Graisse |  | TURMOGREASE HDC 2 |  | LUBCON |  |  | Non | Marron | Non | CaK | Min | ­ |  | -30 | 150 | 70 | 300 000 | ? | > 300 |  | 410 | 26 | 302 | F10: 142.74 F50: 166.13 | [8 empty] | 1 - 80 | [5 empty] | Non | [5 empty] | Grease | 0 |  | TURMOGREASE HDC 2 | LUBCON
| Graisse |  | TURMOGREASE Hitemp 350 A |  | LUBCON |  |  | Non | Beige | Non | ? | SE | ­ | 1 | -20 | 220 | 115 |  | ? | > 250 | 0 - 1 |  |  | 310 -340 |  | 3 000 - 3 200 | [13 empty] | Non | [5 empty] | Grease | 0 |  | TURMOGREASE Hitemp 350 A | LUBCON
| Graisse |  | TURMOGREASE HVM 1 |  | LUBCON |  |  | Non | Marron | Non | Polycarbamide | Min | ­ | 1 | -20 | 160 | 85 | 200 000 | ? | > 250 | 0 - 0 | 4400 | -- | 310 - 340 |  | 2 600 - 2 800 | [13 empty] | Non | [5 empty] | Grease | 0 |  | TURMOGREASE HVM 1 | LUBCON
| Graisse |  | TURMOGREASE L 802 EP plus |  | LUBCON |  |  | Non | Brune | Non | LiK | Min + Synth | Haute pression (EP) | 2 | -35 | 140 | 70 | 1 000 000 | -- | > 250 | 0 - 0 | 85 | -- | 250 - 265 |  |  |  |  | X | [10 empty] | Non | [5 empty] | Grease | 0 |  | TURMOGREASE L 802 EP plus | LUBCON
| Graisse |  | TURMOGREASE LC 252 |  | LUBCON |  |  | Non | Marron clair | Non | SpLi - Ca | SHC – Ester | ­ | 2 | -45 | 120 | 70 | 1 800 000 | 0.93 | > 180 | 0 - 0 | 25 | 5.8 |  | F50: > 100 | [8 empty] | 1 - 90 | [5 empty] | Non | [5 empty] | Grease | 0 |  | TURMOGREASE LC 252 | LUBCON
| Graisse |  | TURMOGREASE LC 802 EP |  | LUBCON |  |  | Non | Jaune transparent | Non | Li / Ca | SHC – Minérale | Haute pression (EP) | 2 / 3 | -35 | 140 | 70 | 1 000 000 | -- | > 180 |  | 82 | 12.5 | 250 - 275 |  |  |  |  | X |  |  |  |  | 0 - 90 | [5 empty] | Non | [5 empty] | Grease | 0 |  | TURMOGREASE LC 802 EP | LUBCON
| Graisse |  | TURMOGREASE Li 802 EP |  | LUBCON |  |  | Non | brune foncée | Non | LiK | SHC – Minérale | Haute pression (EP) | 2 | -35 | 140 | 70 | 1 000 000 | 0.87 | > 190 | 0 – 0 | 82 | 12.5 | 265 - 295 | F50: > 200 |  |  |  | X | [10 empty] | Non | [5 empty] | Grease | 0 |  | TURMOGREASE Li 802 EP | LUBCON
| Graisse |  | TURMOGREASE Li 803 EP |  | LUBCON |  |  | Non | Brune | Non | LiK | SHC – Minérale | Haute pression (EP) | 3 | [14 empty] | X | [10 empty] | Non | [5 empty] | Grease | 0 |  | TURMOGREASE Li 803 EP | LUBCON
| Graisse |  | TURMOGREASE N 2 |  | LUBCON |  |  | Non | Beige | Non | Polycarbamide | PAO – SE | ­ | 2 | -40 | 160 | 85 | 600 000 | 0.87 | > 250 | 0 - 0 | 150 | 19 | 265 - 295 | F50: > 500 | [8 empty] | 0 - 90 | [5 empty] | Non | [5 empty] | Grease | 0 |  | TURMOGREASE N 2 | LUBCON
| Graisse |  | TURMOGREASE N2 MF |  | LUBCON |  |  | Non | Noir | Non |  |  | ­ | 2 | -40 | 200 | 115 |  |  | > 250 | 0 - 0 |  |  | 265 - 295 | [15 empty] | Non | [5 empty] | Grease | 0 |  | TURMOGREASE N2 MF | LUBCON
| Graisse |  | TURMOGREASE NBI 300 |  | LUBCON |  |  | Non | Claire transparente | Non | Ph | SE | ­ | 2 | -40 | 180 | 115 | 750 000 | 0.97 | > 250 | 0 - 0 | 100 | 14 | 265 -295 | F50: > 300 | 2 200 - 2 400 | [7 empty] | 1 - 80 | [5 empty] | Non | [5 empty] | Grease | 0 |  | TURMOGREASE NBI 300 | LUBCON
| Graisse |  | TURMOGREASE NBI 300 P |  | LUBCON |  |  | Non | Beige - opaque | Non | Ph | PFAE - Ester | ­ | 2 | -40 | 180 | 115 | 750 000 | 1.2 | > 250 | 0 - 0 | 100 | 18 |  | F50: > 900 | 3 400 - 3 600 | [7 empty] | 1 - 80 | [5 empty] | Non | [5 empty] | Grease | 0 |  | TURMOGREASE NBI 300 P | LUBCON
| Graisse |  | TURMOGREASE NHF 2002 |  | LUBCON |  |  | Non | Beige | Non | Polycarbamide | Mélange de fluides synthétiques | ­ | 2 | -30 | 180 | 115 | 300 000 | 0.97 | > 260 | 0 - 0 | 460 | -- | 265 -295 | [15 empty] | Non | [5 empty] | Grease | 0 |  | TURMOGREASE NHF 2002 | LUBCON
| Graisse |  | TURMOGREASE NM 4601 |  | LUBCON |  |  | Non | Beige | Non | Ph | Min | ­ | 1 | -20 | 180 | 115 | 500 000 | -- | > 250 | 0 - 0 | 460 |  | 310 - 340 |  | 2 600 - 2 800 | [13 empty] | Non | [5 empty] | Grease | 0 |  | TURMOGREASE NM 4601 | LUBCON
| Graisse |  | TURMOGREASE NM 4602 |  | LUBCON |  |  | Non | Beige | Non | Ph | Min | ­ | 2 | -20 | 160 | 85 | 300 000 | 0.9 | > 250 | 0 - 0 | 460 | 32 | 265 - 295 | F50: > 100 | 2 600 - 2 800 | [7 empty] | 0 - 90 | [5 empty] | Non | [5 empty] | Grease | 0 |  | TURMOGREASE NM 4602 | LUBCON
| Graisse |  | TURMOGREASE PU 702 |  | LUBCON |  |  | Non | Beige claire jaune | Non | Polycarbamide | Huile ester / Homogène | ­ | 2 | -40 | 180 | 115 | 1 300 000 | -- | > 250 | 0 - 0 | 70 | 10.7 | 265 - 295 | [9 empty] | 0 - 90 | [5 empty] | Non | [5 empty] | Grease | 0 |  | TURMOGREASE PU 702 | LUBCON
| Graisse |  | TURMOGREASE SKL 18 |  | LUBCON |  |  | Non | Beige claire | Non | Li | SYNTH | ­ | 2 | -50 | 130 | 70 | 1 000 000 | -- | > 190 | 0 - 0 |  |  | 265 - 295 | [9 empty] | 1 - 90 | [5 empty] | Non | [5 empty] | Grease | 0 |  | TURMOGREASE SKL 18 | LUBCON
| Graisse |  | TURMOPLEX 2 EP |  | LUBCON |  |  | Non | Naturelle transparente | Non | Li | ? | Haute pression (EP) | 2 | -30 | 130 | 70 |  | -- | > 190 | 0 - 0 |  |  | 265 - 295 |  | 2 200 - 2 400 |  |  | X | [10 empty] | Non | [5 empty] | Grease | 0 |  | TURMOPLEX 2 EP | LUBCON
| Graisse |  | TURMOPLEX 2 EP special |  | LUBCON |  |  | Non | Beige claire | Non | Cak avec des lubrifiants solides blancs | ? | Haute pression (EP) | ? | -30 | 150 | 70 | 300 000 | -- | > 300 | 0 - 0 | 400 | 25 | 265 - 295 |  |  |  |  | X |  |  |  |  | 1 - 80 | [5 empty] | Non | [5 empty] | Grease | 0 |  | TURMOPLEX 2 EP special | LUBCON
| Graisse |  | TURMOPLEX 2 MF |  | LUBCON |  |  | Non | Gris - Noir | Non | Li | Min |  | 2 | -30 | 140 | 70 |  | -- | > 190 | 0 - 0 |  |  | 265 - 295 |  | 2 600 - 2 800 | [13 empty] | Non | [5 empty] | Grease | 0 |  | TURMOPLEX 2 MF | LUBCON
| Graisse |  | TURMOPLEX EL 000 EP |  | LUBCON |  |  | Non | Vert - Marron | Non | Li | Min | Haute pression (EP) | 0 | -35 | 120 | 70 |  | 0.9 | > 120 | 0 - 0 | 150 | -- | 445 - 475 |  |  |  |  | X |  |  |  |  | 1 - 90 | [5 empty] | Non | [5 empty] | Grease | 0 |  | TURMOPLEX EL 000 EP | LUBCON
| Graisse |  | TURMOSYNTHGREASE ALN 1001 |  | LUBCON |  |  | Non | Beige | Non | Complexe spécial | PAO | ­ | 1 | -40 | 150 | 70 |  | -- | > 250 |  |  |  | 310 - 340 | [15 empty] | Non | [5 empty] | Grease | 0 |  | TURMOSYNTHGREASE ALN 1001 | LUBCON
| Graisse |  | TURMOSYNTHGREASE ALN 1001/00 |  | LUBCON |  |  | Non | Rouge - Beige | Non | Complexe spécial | PAO | ­ | 0 | -40 | 150 | 70 |  | -- | > 180 |  |  |  | 400 - 430 | [15 empty] | Non | [5 empty] | Grease | 0 |  | TURMOSYNTHGREASE ALN 1001/00 | LUBCON
| Graisse |  | TURMOSYNTHGREASE ALN 1002 |  | LUBCON | 49.90 / kg | 15 kg | Non | Jaunâtre | H1 | AlK | PAO | ­ | 2 | -40 | 150 | 70 | 700 000 | 0.85 | > 220 |  | 100 | 14 | 265 - 295 |  | 2 200 | [13 empty] | Non |  | Graisse avec propriété antimicrobien, certifié HALAL qualité supérieur à H1 selon Lubcon |  |  |  | Grease | 0 |  | TURMOSYNTHGREASE ALN 1002 | LUBCON
| Graisse |  | TURMOSYNTHGREASE ALN 4602 |  | LUBCON |  |  | Non | Beige | Non | AlK | PAO | ­ | 2 | -30 | 180 | 115 |  | -- | > 220 |  |  |  | 265 - 295 | [15 empty] | Non | [5 empty] | Grease | 0 |  | TURMOSYNTHGREASE ALN 4602 | LUBCON
| Graisse |  | TURMOSYNTHGREASE ALN 501 |  | LUBCON |  |  | Non | Jaune | Non | SpAl | SHC | ­ | 1 | -50 | 140 | 70 | 600 000 | -- | > 200 |  | 50 | -- | 310 - 340 | [15 empty] | Non | [5 empty] | Grease | 0 |  | TURMOSYNTHGREASE ALN 501 | LUBCON
| Graisse |  | TURMOTEMP II / 400 |  | LUBCON |  |  | Non | Blanchâtre | Non | PTFE | PFPE | PTFE | 2 | -30 | 250 | 115 | 300 000 | 1.9 |  | 0 - 0 |  |  |  |  | > 7 000 | [13 empty] | Non | [5 empty] | Grease | 0 |  | TURMOTEMP II / 400 | LUBCON
| Graisse |  | TURMOTEMP II / 400 EL |  | LUBCON |  |  | Non | Blanchâtre | Non | PTFE | PFPE | PTFE | 2 | -40 | 180 | 115 | 600 000 | 1.9 |  | 0 - 0 |  |  |  |  | > 7 000 | [13 empty] | Non | [5 empty] | Grease | 0 |  | TURMOTEMP II / 400 EL | LUBCON
| Graisse |  | TURMOTEMP II / 400 IL |  | LUBCON |  |  | Non | Blanchâtre | Non | PTFE | PFPE | PTFE | 2 | -40 | 200 | 115 | 500 000 | 1.9 |  | 0 - 0 |  |  |  |  | > 7 000 | [13 empty] | Non | [5 empty] | Grease | 0 |  | TURMOTEMP II / 400 IL | LUBCON
| Graisse |  | TURMOTEMP II / 400 KL |  | LUBCON |  |  | Non | Blanchâtre | Non | PTFE | PFPE | PTFE | 2 | -30 | 260 | 180 | 300 000 | 1.9 |  | 0 - 0 |  |  | 265 - 295 |  | 5 000 | [13 empty] | Non | [5 empty] | Grease | 0 |  | TURMOTEMP II / 400 KL | LUBCON
| Graisse |  | TURMOTEMP II / 400 KL 0 |  | LUBCON |  |  | Non | Blanchâtre | Non | PTFE | PFPE | PTFE | 2 | -30 | 260 | 180 | 300 000 | 1.9 |  | 0 - 0 |  |  |  |  | > 5 000 | [13 empty] | Non | [5 empty] | Grease | 0 |  | TURMOTEMP II / 400 KL 0 | LUBCON
| Graisse |  | TURMOTEMP II / 400 KL 1 |  | LUBCON |  |  | Non | Blanchâtre | Non | PTFE | PFPE | PTFE | 1 | -30 | 260 | 180 | 300 000 | 1.9 |  | 0 - 0 |  |  | 310 - 340 |  | 5 000 | [13 empty] | Non | [5 empty] | Grease | 0 |  | TURMOTEMP II / 400 KL 1 | LUBCON
| Graisse |  | TURMOTEMP II / 400 KL 2 |  | LUBCON |  |  | Non | Blanchâtre | Non | PTFE | PFPE | PTFE | 2 | -30 | 260 | 180 | 300 000 | 1.9 |  | 0 - 0 |  |  | 265 - 295 |  | 5 000 | [13 empty] | Non | [5 empty] | Grease | 0 |  | TURMOTEMP II / 400 KL 2 | LUBCON
| Graisse |  | TURMOTEMP II / 400 KL 3 |  | LUBCON |  |  | Non | Blanchâtre | Non | PTFE | PFPE | PTFE | 3 | -30 | 260 | 180 | 200 000 | 1.9 |  | 0 - 0 |  |  |  |  | 8 000 - 8 500 | [13 empty] | Non | [5 empty] | Grease | 0 |  | TURMOTEMP II / 400 KL 3 | LUBCON
| Graisse |  | TURMOTEMP II / 400 MI |  | LUBCON |  |  | Non | Blanchâtre | Non | PTFE | PFPE | PTFE | 2 | -35 | 220 | 115 | 400 000 | 1.9 |  | 0 - 0 | 400 | 39 |  |  | > 7 000 | [13 empty] | Non | [5 empty] | Grease | 0 |  | TURMOTEMP II / 400 MI | LUBCON
| Graisse |  | TURMOTEMP II / 400 OX |  | LUBCON |  |  | Non | Blanchâtre | Non | PTFE | PFPE | PTFE | 2 | -40 | 200 | 115 | 300 000 | 1.9 | [6 empty] | > 8 500 | [13 empty] | Non | [5 empty] | Grease | 0 |  | TURMOTEMP II / 400 OX | LUBCON
| Graisse |  | TURMOTEMP II / 400 RS 2 |  | LUBCON |  |  | Non | Blanchâtre | Non | PTFE | PFPE | PTFE | 2 | -30 | 260 | 180 | 300 000 | 1.9 |  | 0 - 0 | 500 | 45 |  | F50: 400 | 8 500 | [7 empty] | 0 - 90 | [5 empty] | Non | [5 empty] | Grease | 0 |  | TURMOTEMP II / 400 RS 2 | LUBCON
| Graisse |  | TURMOTEMP II / 400 S |  | LUBCON |  |  | Non | Blanchâtre | Non | PTFE | PFPE | PTFE | 2 | -30 | 280 | 180 | 300 000 | 1.9 |  | 0 - 0 |  |  |  |  | > 7 000 | [13 empty] | Non | [5 empty] | Grease | 0 |  | TURMOTEMP II / 400 S | LUBCON
| Graisse |  | TURMOTEMP II / 400 SM |  | LUBCON |  |  | Non | Gris métallique | Non | PTFE | PFPE | PTFE | 2 | -30 | 280 | 180 | 300 000 | 1.9 |  | 0 - 0 |  |  |  |  | > 7 000 | [13 empty] | Non | [5 empty] | Grease | 0 |  | TURMOTEMP II / 400 SM | LUBCON
| Graisse |  | TURMOTEMP II / 400 VAC 1 |  | LUBCON |  |  | Non | Blanchâtre | Non | PTFE | PFPE | PTFE | 2 | -30 | 280 | 180 | 300 000 | 1.9 | [6 empty] | 7 000 | [13 empty] | Non | [5 empty] | Grease | 0 |  | TURMOTEMP II / 400 VAC 1 | LUBCON
| Graisse |  | TURMOTEMP II / 400 VAC 2 |  | LUBCON |  |  | Non | Blanchâtre | Non | PTFE | PFPE | PTFE | 2 | -35 | 280 | 180 | 300 000 | 1.9 |  |  | 490 | 42 |  |  | 7 500 - 8 000 | [13 empty] | Non | [5 empty] | Grease | 0 |  | TURMOTEMP II / 400 VAC 2 | LUBCON
| Graisse |  | TURMOTEMP LM 601-50 |  | LUBCON |  |  | Non | Beige clair | Non | Li | PFAE | Haute pression (EP) | 1 | -60 | 200 | 115 | 1 400 000 | 1.8 |  | 0 - 0 | 60 | 15 | 310 - 340 |  | 4 000 - 4 200 |  |  | X | [10 empty] | Non | [5 empty] | Grease | 0 |  | TURMOTEMP LM 601-50 | LUBCON
| Graisse |  | TURMOTEMP LP 2502 |  | LUBCON |  |  | Non | Beige claire | Non | LiK | Perfluorpolyether | Haute pression (EP) | 2 | -30 | 260 | 180 | 500000 | 1.7 |  | 0 - 0 | 250 | 26 |  |  | 5 500 - 6 000 |  |  | X | [10 empty] | Non | [5 empty] | Grease | 0 |  | TURMOTEMP LP 2502 | LUBCON
| Graisse |  | TURMOTEMP M 1502 |  | LUBCON |  |  | Non | Blanche | Non | PTFE | PFPE | PTFE | 2 | -60 | 280 | 180 | 600 000 | 1.9 | -- | 0 - 0 | 150 | 45 | 265 - 295 | F50: 251 | 8 500 - 9 000 | [7 empty] | 0 - 90 | [5 empty] | Non | [5 empty] | Grease | 0 |  | TURMOTEMP M 1502 | LUBCON
| Graisse |  | TURMOTEMP M 2002 |  | LUBCON |  |  | Non | Blanche | Non | PTFE | PFPE | PTFE | 2 | -40 | 270 | 180 | 300 000 | 1.9 |  | 0 - 0 | 300 | 60 |  | F50: 260 | 8 500 - 9 000 | [13 empty] | Non | [5 empty] | Grease | 0 |  | TURMOTEMP M 2002 | LUBCON
| Graisse |  | TURMOTEMP M 802 |  | LUBCON |  |  | Non | Blanche | Non | PTFE | PFPE | PTFE | 2 | -70 | 220 | 115 | 600 000 | 1.9 |  | 0 - 0 | 80 | [11 empty] | 0 - 90 | [5 empty] | Non | [5 empty] | Grease | 0 |  | TURMOTEMP M 802 | LUBCON
| Graisse |  | TURMSILON GTI 300 |  | LUBCON |  |  | Non | Blanche crème | Non | PTFE | PFPE | PTFE | 2 | -50 | 200 | 115 | 700 000 |  | 250 |  |  |  | 265 - 295 | [9 empty] | Complètement résistant | [5 empty] | Non | [5 empty] | Grease | 0 |  | TURMSILON GTI 300 | LUBCON
| Graisse |  | TURMSILON GTI 300 P |  | LUBCON |  |  | Non | Blanche crème | Non | PTFE | PFPE | PTFE | 2 | -40 | 220 | 115 | 700 000 |  | 250 |  |  |  | 265 - 295 | [9 empty] | Complètement résistant | [5 empty] | Non | [5 empty] | Grease | 0 |  | TURMSILON GTI 300 P | LUBCON
| Graisse |  | TURMSILON GTI 5000 |  | LUBCON |  |  | Non | Blanche crème | Non | PTFE | PFPE | PTFE | 3 | -50 | 220 | 115 | 500 000 |  | 250 |  |  |  | 220 - 250 | [9 empty] | Complètement résistant | [5 empty] | Non | [5 empty] | Grease | 0 |  | TURMSILON GTI 5000 | LUBCON
1982 | Graisse |  | Uniflor 8951 |  | Nye Lubrificants |  |  |  | Blanc |  | PTFE | PFPE |  | 2 | -90 | 200 | 115 |  | 1.9 => 25°C |  |  | 18 | 5.6 | 293 | [15 empty] | Non | [5 empty] | Grease | 0 |  | Uniflor 8951 | Nye Lubrificants
| Graisse |  | Unimax R No. 2 |  | Kyodo Yushi |  |  | Non | Brun jaunâtre, beurre | Non | LiK | Huile minérale |  | 2 | -20 | 150 | 70 | 650 000 | 0.91 | > 260 |  | 101 | 11.5 | 280 | [15 empty] | Non | [5 empty] | Grease | 0 |  | Unimax R No. 2 | Kyodo Yushi
| Lub sèche |  | UNIMOLY C 220 |  | Klüber Lubrication AG |  |  | Non | Gris | Non |  |  | MoS2 |  | -180 | 450 | [13 empty] | X | [9 empty] | Non |  | Lubrification sèche, couche d'environ 10 um |  |  |  | Oil | 0 |  | UNIMOLY C 220 | Klüber Lubrication AG
| Graisse |  | Unimoly GL 82 |  | Klüber Lubrication AG |  |  | Non | Noir | Non | Li | Min | MoS2 | 2 | -35 | 130 | 70 | 500 000 | 0.92 | > 190 |  |  |  | 265 - 295 | [5 empty] | O | [9 empty] | Non | [5 empty] | Grease | 0 |  | Unimoly GL 82 | Klüber Lubrication AG
1912 | Graisse |  | Unirex N3 |  | Esso (Suisse) | 7 | kg | Oui | [28 empty] | JWX |  |  | Non |  |  | Molykote G-1001 |  | BLASOLUBE Graisse universelle / Art. 302 BLASOLUBE Graisse haute température / Art. 304 | Grease | 0 |  | Unirex N3 | Esso (Suisse)
| Graisse |  | Unisilkon L 50/2 |  | Klüber Lubrication AG |  |  | Non | Blanchâtre | Non | K | Si | PTFE | 2 | -50 | 200 | 115 | 200 000 | 1.25 | > 250 | <=1 | [8 empty] | X | [9 empty] | Non | [5 empty] | Grease | 0 |  | Unisilkon L 50/2 | Klüber Lubrication AG
| Graisse |  | Valvoline EPG 150 |  | Credimex AG | 4.00 / kg | 180 kg | Non | [31 empty] | Non | [5 empty] | Grease | 0 |  | Valvoline EPG 150 | Credimex AG
| Graisse |  | Valvoline Semi Fluid Grease 00 |  | Credimex AG | 14.5 | 850 g | Non | [31 empty] | Non | [5 empty] | Grease | 0 |  | Valvoline Semi Fluid Grease 00 | Credimex AG
| Graisse |  | Valvoline Wayoil 220 K |  | Credimex AG | 4.10 / kg | 180 kg | Non | [31 empty] | Non | [5 empty] | Grease | 0 |  | Valvoline Wayoil 220 K | Credimex AG
| Lub sèche |  | Wolfratherm G 11 RC | Fourni par le passé par Klueber, mais actuellement réalisé par un autre sous-traitant | MBK |  |  | Non | Grix métallique |  |  |  | MoS2 |  | -200 | 350 |  | 600 000 | [12 empty] | X | Utilisable jusqu'à 10-12 mbar | [7 empty] | Non |  | Couche d'environ 5 um, dépôt galvanique (3 couches) |  |  |  | Oil | 0 |  | Wolfratherm G 11 RC | MBK
| Graisse |  | ZAROX DXB 32 |  | IKV TRIBOLOGIE |  |  |  | Blanche |  | PTFE | PFPE |  | 2 | -60 | 180 | 115 | 600 000 |  | Sans |  | 32 |  | 265 - 295 | [15 empty] | Non | [5 empty] | Grease | 0 |  | ZAROX DXB 32 | IKV TRIBOLOGIE
| Graisse |  | ZAROX TXA 322 |  | IKV TRIBOLOGIE |  |  |  | Blanche |  | PTFE | PFPE |  | 2 | -60 | 250 | 115 | 350 000 |  | Sans |  | 320 |  | 265 - 295 | [15 empty] | Non | [5 empty] | Grease | 0 |  | ZAROX TXA 322 | IKV TRIBOLOGIE
| Graisse |  | ZAROX TYA 142 |  | IKV TRIBOLOGIE |  |  |  | Blanche |  | PTFE | PFPE |  | 2 | -40 | 180 | 115 | 500 000 |  | Sans |  | 150 |  | 265 - 295 | [15 empty] | Non | [5 empty] | Grease | 0 |  | ZAROX TYA 142 | IKV TRIBOLOGIE
Note on R3: Donnée selon catalogue INA, comparaison et interpolation donnée
Note on AN3: - Galets acier - Galets surmoulés plastique - Roulement à billes normés - Roulement à contact oblique
Note on AP3: - Textile - Chaîne de transport - Galet de porte - Industrie automobile - Industrie des machines - Machine imprimerie + fab. Papier - Vélo - Meuble - Alimentaire - Ascenseur - Cheminée - Power tools
Note on D94: Aseol stoppe la production !!!
Note on D96: Produit interdit Nouveau produit de remplacement selon Shell: Shell Ensis DW 1255 28.08.06 / PN
Note on D251: Graisse remplacé par Klueberlectric BE 44-152
Note on D320: Graisse utilisée en chine: PRI 55 PN/05.07.2006

## Graisses plus disponibles
Nom d'article | Date/VISA | Ces graisses ne sont plus fabriquées par le fournisseur
Aseol Litea EP2 (6-077) | PIN
Aseol Plus 150 (16.140) | PIN
Aseol Protocor 544 (0-544) (film protection anti-corrosion "avec solvant") | PIN
Aseol Protocor D (17-70) | PIN
Klüberlectric B 42-72 | ?
Lithoplex LM2 ASEOL (10-43) | PIN
Retinax LX 2 (74-19) | 11.01.2012 / PIN
Shell Alvania RL2 | 11.01.2012 / PIN
Alvania EP (LF) 2 ( 74-77) | 08.04.2013 / PIN
Alvania RLQ 2 ( 74-99 ) | 25.02.2014 / PIN
Note on A6: Graisse remplacé par Klueberlectric BE 44-152

## Graisses standard JESA
JESA standard greases list 杰尚标准油脂表
internal JESA 杰尚内部文件
Version 1.4 -16.09.2014 - PIN / LIL
Remplacé par norme interne 22IN06

## Details
Détail choix de graisse
Additifs EP, selon SKF:
Additif EP selon IKV:
Viscosité huile de Base:
L'huile de base d'une graisse doit avoir une viscosité à la température de travail suffisante pour assurer une lubrification optimale. Suivant la théorie de la lubrification EHD (Elasto-Hydro-Dynamique) et les expériences protiques, la viscosité minimale v1 est obtenue d'après le diamètre moyen du roulement et de sa vitesse de rotations.
Le rapport de viscosité v/v1 renseigne sur les besoins en additifs du lubrifiant.
v = viscosité réelle de l'huile de base de la graisse
v1 = viscosité théorique nécessaire
c ou k =v/v1 | 0.4 | 0.4 à 1 | 1 | 1 à 4 | > 4
Exigence d'additifs EP | Indispensable | Recommandé | Améliore l'état de la lubrification | Conseillé dans les cas de forts glissements et de friction élevée | Additif EP non recommandé + attention, avec k > 4 = augmentation de la température de friction due au lubrifiant
Efficacité de la lubrification | Régime limite, avec rupture momentanée du film | Solicitations élevées avec risque de rupture du film | Régime EHD suffisant | Régime EHD parfait | Régime EHD parfait
le k provient de la feuille de calcul roulement "Calcul viscosité (Temp graisse)" selon la norme de ISO 281 avec état de surface superfinish (roulement norme)
le c provient du programme de calcul MESYS selon la norme de ISO 281 + prise en compte de l'état de surface
Résumé: | Additif EP utilisable si Viscosity ratio (épaisseur du film d'huile) c < 1 , pour des fortes charges: C/P<4, température utilisation < 100°C
Additifs AW (anti-usure)
Additifs MoS2
Coefficient pression-viscosité-température
Absolute viscosity and pressure-viscosity coefficient selon AGMA 925
Les valeurs alpha sont à introduire dans le programme MESYS sous: "Pressure viscosity coefficient"
lien sur site
valeur alpha a introduire dans programme Mesys
Infos épaississant, source Klueber:
Info additivant:
Graphite: | peu cher, pas pour dynamique, pas pour humidité
MoS2: | plus cher que graphite, haute charge, dynamique
No | Epaississants | Huile de base | Température d'utilisation °C (*) | Comportement envers l'eau | Remarques particulières
1 | Savon de sodium Huile minérale | Huile minérale | - 20 à 160 | Non résistante | Emulsionne avec l'eau, peut donc devenir fluide
2 | Savon de lithium |  | - 30 à 120 | Résistante jusqu'à 90°C | Emulsionne avec de l'eau, plus malléable en grosse quantité, graisse polyvalente
3 | Savon complexe de lithium |  | - 30 à 120 | Résistante | Graisse polyvalente résistant à des températures élevées
4 | Savon de calcium |  | - 20 à 70 | Très résistante | Bonne action d'étanchéité à l'eau, les infiltrations d'eau ne sont pas absorbées, graisse avec une bonne tenue, convient très bien aux engrenages, moins collant que le baryum
5 | Savon d'aluminium |  | - 20 à 70 | Résistante | Bonne action d'étanchéité à l'eau
6 | Savon complexe de sodium |  | - 30 à 160 | Résistante jusqu'à env. 80°C | Appropriée pour des températures et des charges élevées
7 | Savon complexe de calcium |  | - 30 à 120 | Très résistante | Graisse polyvalente appropriée aux températures et charges élevées, graisse avec une très bonne tenue, convient très bien aux engrenages
8 | Savon complexe de baryum |  | - 30 à 120 | Très résistante | Appropriée aux charges, températures et vitesses élevées. (dépend de la viscosité cle l'huile de base), résistante à la vapeur. Très bonne tenue, convient très bien aux engrenage. Ne covient pas aux roulements à aiguille, (freine les aiguilles)
9 | Polyurée |  | - 20 à 160 | Résistante | Appropriée aux températures, aux charges et aux vitesses élevées, couple de démarrage relativement important
10 | Savon complexe d'aluminium |  | - 30 à 140 | Résistante | Appropriée aux températures, aux charges et aux vitesses élevées. (dépend de la viscosité de l'huile de base)
11 | Bentonite | Huile minérale ou huile ester (synthétique) | - 20 à 160 | Résistante | Graisse gélifiée, appropriée aux températures élevées à basse vitesse, Bentonite a tendance à sécher. Utilisé dans les graisses spéciales low-cost
12 | Savon de lithium | Huile ester (synthétique) | - 60 à 120 | Résistante | Appropriée aux basses températures et aux vitesses élevées
13 | Savon complexe de lithium |  | - 50 à 160 | Résistante | Graisse à multigrade pour larges plages de températures
14 | Savon complexe de baryum |  | - 40 à 120 | Résistante | Appropriée aux vitesses élevées et basses températures, de baryum résistante à la vapeur
15 | Savon complexe de calcium |  | - 50 à 140 | Résistante | Appropriée aux vitesses élevées et basses températures, de baryum résistante à la vapeur
16 | Savon de lithium | Huile de silicone | - 60 à 160 | Très résistante | Appropriée aux températures basses et élevées pour une charge silicone faible jusqu’à des vitesses moyennes
(*) Dépend du type de roulement et des fréquences de graissage. Le choix de l'huile minérale appropriée permet d'améliorer le comportement au froid des graisses no 1 à 10 (dans des cas particuliers jusqu'à -55 °C).
Information sur huiles de base et épaississants
lien vers document
Compatibilité avec les élastomères et plastiques:
Miscibilité des huiles:
Compatibilité des épaississants:
Point de goutte des épaississant:
Viscosité dynamique apparente
| Classe de viscosité Klueber | Viscosité dynamique apparente (mPa s)
| EL | <=2000 | Extra légère
| L | 2000…4000 | Légère
| M | 4000…8000 | moyenne
| S | 8000…20000 | Supérieure
| ES | >=20000 | Extra suprérieure
Type de graisse et caractéristiques, selon NTN:
Protection anti-rouille (DIN 51 802)
Document Klueber de référence page 23, paragraphe 6.7
Designation des graisses selon DIN 51502
Au lieu de donner fiche technique de graisse codée selon GL JESA, on peut spécifier la graisse d'après la norme DIN51502
Selon le guide INA: "INA Lubrication Guide"
De nombreux additifs EP modernes sont au sulfure/phosphore.
Malheureusement, ils peuvent avoir un effet négatif sur la résistance de la matrice en acier du roulement. Leur activité chimique ne se limite pas aux contacts des aspérités. Si la température de fonctionnement et les contraintes de contact sont trop élevées, les additifs peuvent devenir chimiquement réactifs, même en l’absence de contact entre aspérités. Cela peut favoriser des mécanismes de corrosion et de diffusion dans les contacts et conduire à une défaillance accélérée du roulement qui trouve souvent son origine dans des piqûres microscopiques. SKF recommande par conséquent d’utiliser les additifs EP les moins réactifs pour des températures de fonctionnement supérieures à 80 °C. Les lubrifiants avec additifs EP ne doivent pas être utilisés pour des roulements qui fonctionnent à des températures de plus de 100 °C. Pour les vitesses très faibles, des additifs solides comme le graphite et le bisulfure de molybdène (MoS2) sont parfois inclus dans le mélange d’additifs pour étendre l’effet EP. Ces additifs doivent avoir un degré de pureté élevé et des particules de très petite taille; dans le cas contraire, les creux dus au broyage des particules pourraient réduire la résistance à la fatigue du roulement .Si l’épaisseur du film lubrifiant est suffisante, SKF ne recommande habituellement pas l’utilisation d’additifs EP et AW.
Selon Klueber (M. Racine):
Les additifs EP sont moins efficace à >80°C mais dans leur graisse des inhibiteurs sont utiliser pour éviter que la graisse viennent réactive.
Les additifs AW (Anti-Wear) ont une fonction similaire à celle des additifs EP, à savoir empêcher un contact métal sur métal excessif. On fait donc rarement la différence entre les additifs EP et AW. Leur mode d’action est toutefois différent. La principale distinction est qu’un additif AW dépose une couche protectrice qui adhère à la surface. Les aspérités glissent donc,les unes sur les autres sans contact métallique. La rugosité n’est pas réduite par usure douce comme dans le cas des additifs EP. Il convient de se montrer particulièrement prudent ; les additifs AW peuvent contenir des éléments qui, comme pour les additifs EP, peuvent migrer dans l’acier du roulement et en affaiblir la structure.
Certains agents épaississants (par exemple le sulfonate de calcium complexe) offrent également un effet EP/AW sans activité chimique et sans impact sur la résistance à la fatigue des roulements. Les limites de température de fonctionnement valables pour les additifs EP ne s’appliquent donc pas à ces graisses.
Si l’épaisseur du film lubrifiant est suffisante, SKF ne recommande habituellement pas l’utilisation d’additifs EP et AW. Il existe toutefois des circonstances dans lesquelles les additifs EP/AW peuvent s’avérer utiles. Si l'on prévoit un glissement excessif entre les rouleaux et les pistes, ils peuvent se révéler bénéfiques.
L’utilisation d’additifs solides comme le graphite et le disulfure molybdène (MoS2) peut être envisagée pour un facteur de vitesse n*dm < 20 000. Le choix de la graisse et du type de remplissage adaptés est particulièrement important dans les applications à faible vitesse
La viscosité dynamique μ (ou encore η) se mesure en pascal-seconde (Pa.s)
Une façon de définir la viscosité dynamique est de considérer deux couches d'un fluide notées abcd et a’b’c’d’, la couche abcd étant animée d'une vitesse relative à a’b’c’d’ notée dv et dirigée suivant x. Sous l'effet de la viscosité, une force F s'exerce sur la couche a’b’c’d’ séparé de dz. La viscosité dynamique μ (le symbole η est également utilisé) intervient dans la relation entre la norme de cette force F et le taux de cisaillement étant la surface de chaque couche.
L'expérience JESA montre que lorsqu'on recherche un couple de friction très bas en présence de composants très rapprochés telle que cage, Z, RS. Cette viscosité apparente peut s'avérer importante. voir produit FR22EU NZ1 - article 400617 avec la graisse Isoflex Topas NB 5010(viscosité dyn apparente: EL)
Selon Klueber:
Exemple d'un +/- sur une huile de base Ester avec NBR signifie
un léger gonflement du NBR.
Certaine qualité de NBR ne provoque pas cette effet.

## Codification Grease JESA
Codification standard grease JESA
Distribution: free
Version 2 - 16.09.2014 - PIN
Remplacé par norme 22IN56

## Codification Greases JESA Group
No 22IN06 / edition 02
Codification of JESA greases
Distribution: JESA Group
Voir nouveau document séparé 22IN06
Lien

## Graisses standard JESA (old)
Liste des graisses standards JESA CH
Distribution: interne JESA
Version 1.2 - PIN
[6 empty] | oui | = graisse à utiliser en priorité
[6 empty] | non | = graisse utilisable, avec justification du choix
1er tri | [13 empty] | 2e tri | 3e tri
Graisses standards | Numéro d'article JESA | Code JESA | Nom d'article | Fournisseur | Epaississant | Huile de base | Additifs HT, EP, Graphite, MoS2, PTFE | NLGI DIN 51818 | Temp. utilisation [°C] Min | Temp. utilisation [°C] Max | Facteur de rotation n*dm [min-1 x mm] | Viscosité huile de base 40°C [mm² /s] | Viscosité huile de base 100°C [mm² /s] | Niveau de prix | Applications générales
oui | 1921 | GL005 | Renolit GA3 | Fuchs Europe Schmierstoffe Gmb (Motorex AG) | SpLi | Min |  | 3 | -30 | 140 |  | 108 |  | Bas | Galets acier
oui | 1954 | GL002 | Gadus S2 V100 2 | Shell (Maagtechnic) | Li | Min |  | 2 | -30 | 130 |  | 100 | 10.2 | Bas | Galets surmoulés plastique
oui | 1902 | GL048 | Staburags NBU 12/300 KP | Klüber Lubrication AG | BaK | Min | Haute pression (EP) | 1 / 2 | -20 | 150 | 500 000 | 225 | 19 | Elevé | - Galets surmoulés plastique - Galets acier
oui | 1913 | GL010 | Isoflex Topas NB 52 | Klüber Lubrication AG | BaK | PAO | Haute pression (EP) | 2 | -50 | 150 | 1 000 000 | 30 | 5.5 | Elevé | - Roulements à billes normés - Galets acier - Galets surmoulés plastique
oui | 1942 | GL011 | Klüberplex BEM 34-132 | Klüber Lubrication AG | NCA | Min / PAO | Haute pression (EP) | 2 | -35 | 140 | 400 000 | 130 | 15.5 | Elevé | Galets acier
oui | 1943 | GL008 | Barrierta L 55/2 | Klüber Lubrication AG | K | Huile polyéther perfluorée | PTFE | 2 | -40 | 260 | 300 000 | 390 440 | 35 45 | Elevé | Roulements à billes normés
oui | 1934 | GL038 | Klüberquiet BQ 72-72 | Klüber Lubrication AG | Ph | SE |  | 2 | -45 | 180 | 1 000 000 | 70 | 9 | Elevé | Roulements à billes normés
oui | 1932 | GL020 | Isoflex LDS 18 Special A | Klüber Lubrication AG | Li | SE |  | 2 | -50 | 120 | 1 000 000 | 15 | 3.5 | Elevé | Roulements à billes normés
non | 1989 | GL001 | Gadus S2 V220 2 | Shell (Maagtechnic) | LiK | Min | Haute pression (EP) | 2 | -20 | 120 |  | 220 | 19 | Bas | - Galets surmoulés plastique - Galets acier
non | 1917 | GL054 | Gadus S4 V150 KP2 | Shell (Maagtechnic) | LiK |  | Haute pression (EP) | 2 | -50 | 150 |  | 150 | 14 | Bas | - Galets surmoulés plastique - Galets acier
non | 1903 | GL066 | Shell Gadus S2 V100Q 2 | Shell (Maagtechnic) | Li | Min |  | 2 | -30 | 130 |  | 100 | 11 | Bas | Galets surmoulés plastique
non | JWX | GL004 | Multemp SRL | Kyodo Yushi | Li | Polyol ester + diester |  | 2, 3 | -50 | 150 |  | 26 | 5.1 | Bas | Roulements à billes normés
non | JWX | GL009 | Isoflex Topas L152 | Klüber Lubrication AG | Li | PAO | Haute pression (EP) | 2 | -60 | 160 |  | 100 | 14.5 | Elevé | - Roulements à billes normés - Galets acier
non | JWX | GL026 | Isoflex Topas L32 | Klüber Lubrication AG | Li | PAO |  | 2 | -60 | 130 | 1 000 000 | 18 | 4 | Elevé | - Roulements à billes normés - Galets acier
non | 1948 | GL006 | Renolit SI 511 M | Fuchs Europe Schmierstoffe Gmb (Motorex AG) | Ph | Si |  | 2 | -30 | 220 |  | 80 | 0 | Elevé | Galets acier
non | JWX | GL026 | Isoflex Topas L32 | Klüber Lubrication AG | Li | PAO |  | 2 | -60 | 130 | 1 000 000 | 18 | 4 | Elevé | Roulements à billes normés
|  | Soap thickener: | Li = Lithium / LiK = Lithium complex / SpLi = Lithium special |  |  |  |  | Base Oil: | Min = Mineral
|  |  | Ba = Barium / BaK = Barium complex | [5 empty] | PAO = Polyalphaolefin (Synth)
|  |  | Ca = calcium / Cak = calcium complex / NCA = calcium special | [5 empty] | SE = Ester (Synth)
|  |  | Ph = Polyurea | [5 empty] | Si = Silicone (Synth)
|  |  | K = Synthetic (PE, PTFE, FEP | [5 empty] | SYNTH = synthetic
|  |  | Al = Aluminium complex | [5 empty] | PG = Polyglykole (Synth)
Nak = sodium complex
Note on P7: - Galet acier - Galet PL - Roul. GP (gorge profonde) - Roul. CO (contact oblique)